## Sheet1
年度 | 問題番号 | 問題文 | 選択肢１ | 選択肢２ | 選択肢３ | 選択肢４ | 正解 | 解説 | 問題画像フラグ | 問題画像ファイル名 | 解説画像フラグ | 解説画像ファイル名
2019 | 1 | 次に示す鋼構造物と使用鋼材のうち，不適当なものはどれか。 | アイアンブリッジ-鋳鉄 | 蹴上発電所水圧鉄管（建設当初）-錬鉄 | 永代橋-デュコール鋼 | 明石海峡大橋-橋梁用高性能鋼（SBHS） | 4 | 1)アイアンブリッジは、1779年に建築されたセヴァーン川に架けられた全長約60mの橋で世界初の鋳鉄製のアーチ橋である。2)蹴上発電所は，1890年（明治23年）に通水を開始した琵琶湖疏水第1疏水に関連して、1891年（明治24年）6月から運転を開始している。その水圧鉄管は錬鉄製鋲接管で建設されたといわれている。3)永代橋のアーチのタイ材にはアイバ―が用いられており，その材質はデュコール鋼である。デュコール鋼は，大正11年(1921)にイギリス海軍が開発した低炭素マンガン鋼の軍艦用鋼材である。4)橋梁用高性能鋼（SBHS）は2005年にBHSとして規格化された鋼材であり，1996年（平成8年）9月に上部工が完成した明石海峡大橋では，使用されていない。
2019 | 2 | 鋼種がわからない鋼構造物の補修に関する次の記述のうち，不適能なものはどれか。 | P，Sの含有量に基づき，溶接補修可能と判断した。 | 引張試験に基づき，鋼材の強度を評価した。 | 成分分析に基づき，鋼材の種類を推定した。 | シャルピー衝撃試験に基づき，鋼材の靭性を評価した。 | 1 | 溶接補修の判断には，炭素当量Ceq，溶接割れ感受性組成PCMを適用する。溶接構造用鋼材（SM材）のJIS規定値では，炭素当量Ceqが0.38~0.47%以下，溶接割れ感受性組成PCMが，0.24~0.30%以下となっており，溶接補修性の判断として参考となる。
2019 | 3 | 下図に示すようなT形継手部に発生する割れを防ぐことを主目的に開発された高性能鋼として，適当なものは次のうちどれか。 | 予熱低減鋼 | 耐ラメラテア鋼 | 耐候性鋼 | 耐疲労鋼 | 2 | 複雑な構造物では，板厚方向に引張応力が作用する溶接継手部などでは，図に示すような板表面に平行の割れが発生することがあり，これをラメラティアという。耐ラメラティア鋼は，板厚方向引張試験の破断後の絞り値，すなわち断面収縮率(RAZ)でその特性を規定している。 | 1 | 2019_003
2019 | 4 | 鋼材の材料試験に関する次の記述のうち，不適当なものはどれか。 | JIS規格による引張試験では，板厚により異なる形状の試験片を用いる。 | シャルピー衝撃試験により，遷移温度を求めることができる。 | JIS規格による曲げ試験では，裂け傷等の欠陥が生じる曲げ角度を測定する。 | ビッカース硬さから，引張強さを推定することができる。 | 3 | JIS規格による曲げ試験では，試験片を規定の曲げ半径で規定の角度になるまで曲げて，わん曲部の外側の裂け傷，その他の欠陥の有無を調べるものである。裂け傷等の欠陥が生じる曲げ角度についての測定は規定されていない。
2019 | 5 | 下図に示す柱部材について，柱の長さLに対して有効座屈長LkがLk＝kLと表されるとき，係数kの理論値の組み合わせとして適当なものは次のうちどれか。 | A：1.0 B：2.0 C：0.5 D：0.7 | A：0.7 B：0.5 C：0.25 D：1.0 | A：0.25 B：0.5 C：0.7 D：1.0 | A：1.0B：0.7C：0.5D：2.0 | 4 | 道路橋示方書・同解説（Ⅱ鋼橋・鋼部材編，平成29年11月）の解説に示される有効座屈長の考え方を以下に示す。 | 1 | 2019_005 | 1 | ans_2019_005
2019 | 6 | 構造用圧延鋼材の規格に関する次の記述のうち，不適当なものはどれか。 | SS材の化学成分は，P量とS量のみが規定されている。 | SM490材の490とは，降伏点または耐力の規格下限値を意味する。 | SM400A材は，B，C材と異なりシャルピー吸収エネルギーの規格値がない。 | SM材の化学成分の規格値は，板厚によって異なる。 | 2 | SM490材の490とは，引張強さの規格（490~610N/mm2）の下限値を意味する。降伏点は，板厚によって異なり，板厚16mm以下では325N/mm2以上と規定されている。
2019 | 7 | 金属溶射に関する次の記述のうち，不適当なものはどれか。 | 電気化学的に卑な電位を示す金属を，物理的に付着させる防食方法である。 | 金属溶射に加えて，表面に塗装を行う場合がある。 | 被溶射物への熱影響が大きく，熱によるひずみが生じやすい。 | 環境遮断効果による防食作用と電気化学的防食作用を有する。 | 3 | 金属溶射は，被溶射物への熱影響が少なく，熱によるひずみが生じにくい。
2019 | 8 | 溶接前の予熱に関する次の記述のうち，不適当なものはどれか。 | 溶接割れ感受性組成（PCM）が低いほど，予熱温度を大きくする必要がある。 | 予熱は，低温割れを防止する効果がある。 | 予熱温度は，板厚により変える必要がある。 | 予熱温度の低減あるいは予熱の省略が可能な鋼材がある。 | 1 | 溶接割れ感受性組成（PCM）が高いほど，予熱温度を大きくする必要がある。
2019 | 9 | 高力ボルト摩擦接合に関する次の記述のうち，不適当なものはどれか。 | 耐力算定時のすべり係数は，接合面の処理方法に応じて適切な値を採用する。 | 1ボルト線上に並ぶボルト本数が多くなるほど，ボルトに作用する力は均等になる。 | 高力ボルト締め付け時の材間圧縮力による摩擦抵抗で応力を伝達する。 | 高い強度の高カボルトについては，耐遅れ破壊性能が特に重要である。 | 2 | 1ボルト線上に並ぶボルト本数が多くなり，多列配置となるとボルトに作用する力は不均等になり，所用の耐荷力が確保されないおそれがある。
2019 | 10 | 塗装に関する次の記述のうち，不適当なものはどれか。 | 無機ジンクリッチペイントは，動力工具で素地調整を行った鋼材面にも塗布できるので，塗替え塗装に適用される。 | 重防食塗装系には，厚膜形無機ジンクリッチペイント，エポキシ樹脂塗料下塗，ふっ素樹脂塗料上塗を組み合わせたものがある。 | 環境への配慮から，揮発性有機化合物などを低減した塗料が開発され，適用も増えつつある。 | 塗料の組み合わせが適切でないと，塗膜間で密着不良が生じる場合や下層の塗膜が膨潤してしわになる場合がある。 | 1 | 無機ジンクリッチペイントは，ブラスト処理した鋼材面の上に塗布しなければならないので，動力工具で素地調整を行った鋼材面（２～３種ケレン）への塗布は不適切である。
2019 | 11 | 溶接欠陥に関する次の記述のうち，不適当なものはどれか。 | 高温割れは，溶接直後の高温時に，溶接部の収縮によって生じるものである。 | 溶込み不良は，開先のルート面が未溶着のまま残ったものである。 | ブローホールは，水素などのガスが溶着金属内に残存してできる空洞である。 | アンダカットは，溶接ビードの止端に沿って生じた溶接割れである。 | 4 | アンダカットは，溶接ビードの止端に沿って母材が溶け，溶接金属が満たされずに溝が残存したものである。
2019 | 12 | 下図に示す3径間連続梁において，支点Bにおける曲げモーメントの影響線形状として適当なものは，次のうちどれか。 | - | - | - | - | 1 | - | 1 | 2019_012
2019 | 13 | トルク係数0.132，ボルトのねじ外径の基準寸法24mmの高力六角ボルトを800N･mのトルクで締め付けたときに生じるボルト軸力として，適当なものは次のうちどれか。 | 約25kN | 約50kN | 約250kN | 約1,000kN | 3 | トルク係数k，締付けトルクT（N･m），ボルトのねじ外径d(mm)，ボルト軸力N（N）には，以下のような関係がある。 |  |  | 1 | ans_2019_013
2019 | 14 | 溶接に関する次の記述のうち，適当なものはどれか。 | 溶接部には，溶接線方向に圧縮の溶接残留応力が発生する。 | 溶接残留応力は，静的な引張強度への影響は少ない。 | 溶接時の拘束を大きくすると，溶接残留応力を低減できる。 | 溶接入熱は，溶接電流，アーク電圧，溶接速度に比例して大きくなる。 | 2 | 1)溶接部には，溶接線方向に引張の溶接残留応力が発生する。2)溶接部の引張残留応力は，疲労強度の低下につながる場合がある。しかし，残留応力は自己平衡しており，部材断面全体としては正負分配して相殺するため，薄板集成構造物の局部的な現象を問題にしなければ，一般的には静的な引張強度への影響は考えなくてよい。3)溶接時の拘束を大きくすると，溶接残留応力は大きくなる。4)溶接入熱は，溶接電流，アーク電圧に比例して大きくなるが，溶接速度に比例して小さくなる。溶接入熱Q（J：ジュール/mm）と溶接電流I（A：アンペア），𝑣（溶接速度mm/分），アーク電圧E（V：ボルト）には，以下のような関係がある。 |  |  | 1 | ans_2019_014
2019 | 15 | 高カボルトに関する次の記述のうち，不適当なものはどれか。 | トルシア形高力ボルトは，ボルト先端のピンテールと締付けレンチの摩擦力でナットの締付け力を管理する. | トルシア形を除く摩擦接合に用いる高力ボルトのセットは，通常A種を用いる。 | リラクセーションは，高力ボルトに導入された軸力が締め付け後に時間の経過とともに低下する現象である。 | 近年実施工におい，皿型高カボルトを支圧接合ではなく，摩擦接合として採用する事例も見られるようになってきた。 | 1 | トルシア形高力ボルトは，ボルト先端のピンテール部分で締付けレンチの反力をとり，そのせん断強度でナットの締付力を管理する。
2019 | 16 | コンクリートに関する次の記述のうち，不適当なものはどれか。 | 水セメント比が小さいほど緻密になるため，コンクリートの強度，耐久性は向上する。 | 早強ボルトランドセメントは，普通ボルトランドセメントの7日強度を3日で発現する。 | 乾燥収縮に与える影響は，単位セメント量よりも単位水量の方が大きい。 | 滞水環境において荷重が繰返し作用する場合，コンクリートの強度は低下するが，弾性係数は低下しない。 | 4 | 水中や滞水環境において荷重が繰返し作用するような構造物では，コンクリートの強度や弾性係数が低下することが知られている。代表的な事例としては，防水が不十分である道路橋のRC床版において，乾燥状態での供用床版に比べて著しく早期に疲労破壊を生じることが知られている。原因として，水漏れによるマイクロクラック発生エネルギーの低下，コンクリート内部微細空隙の過剰間隙水圧の発生による損傷，等が挙げられている。
2019 | 17 | 点検に関する次の記述のうち，不適当なものはどれか。 | 定期的な近接目視による点検は，道路橋では2年に1回の頻度で行われる。 | 通常の定期点検における目視調査だけでは損傷の程度や原因を把握できない場合，詳細点検が行われる, | 構造物の初回点検は，初期の損傷を把握するため定期点検と同等の点検が行われる。 | 日常点検は，第三者に対する安全確保を主な目的として，数日に1回程度の頻度で行われる。 | 1 | 定期的な近接目視による点検は，道路橋では5年に1回の頻度で行われる。
2019 | 18 | 地震時の橋梁緊急点検における被災度評価で考慮する事項として，優先順位がもっとも低いものは次のうちどれか. | 橋梁上の車両走行の可否 | 耐荷力への影響 | 損傷に対する復旧のしやすさ | 防食性能への影響 | 4 | 道路震災対策便覧（震災復旧編，平成18年）では，応急点検として耐荷力に関する調査，走行性に関する調査，復旧性に関する調査を行い，被災度を評価するよう記述している。防食性能への影響は，経年劣化に関する事項であり，優先順位としては最も低いと考えられる。
2019 | 19 | 高所作業における労働災害の防止に関する次の記述について，(A)から(C)に入る用語の組み合わせとして適当なものはどれか。平成30年6月に労働安全衛生法施行令が改正され，あわせて関連する省令・告示等が改正された。この中で，安全帯の名称が（A）に改められ，（A）として（B）を使用することが原則となった。また，高さが2m以上で作業床を設けることが困難な箇所での（B）を用いた作業に対する（C）が，新たに義務化された。 | （A）：転落防止用器具 （B）：フルハーネス型 （C）：技能講習 | （A）：墜落制止用器具 （B）：フルハーネス型 （C）：特別教育 | （A）：墜落制止用器具 （B）：胴ベルト型 （C）：技能講習 | （A）：転落防止用器具 （B）：胴ベルト型 （C）：特別教育 | 2 | 労働安全衛生法（昭和47年法律第57号）第42条の対象となる機械等からいわゆる「Ｕ字つり」の安全帯を除くため、労働安全衛生法施行令（昭和47年政令第318号）第13条第３項第28号の「安全帯（墜落による危険を防止するためのものに限る。）」を「墜落制止用器具」に改められた。労働安全衛生法第59条第３項に基づき安全又は衛生のための特別の教育を行わなければならない危険又は有害な業務に、「高さが２メートル以上の箇所であって作業床を設けることが困難なところにおいて、墜落制止用器具のうちフルハーネス型のものを用いて行う作業に係る業務（ロープ高所作業に係る業務を除く）」が追加された。
2019 | 20 | 下図のように下端が固定されたラーメン橋脚の片側の脚に等分布荷重が作用した場合の曲げモーメント図として，適当なものは次のうちどれか。 | - | - | - | - | 2 | ラーメン橋脚の曲げモーメント図は，等分布荷重が作用する部材では２次曲線，集中荷重が作用する部材では荷重作用点で変化する直線形状，荷重が作用しない部材では変化点のない直線形状となる。 | 1 | 2019_020
2019 | 21 | 主応力の方向をひずみゲージ法によって求める場合，最低限必要となる1測定点あたりのひずみの測定方向の数として，適当なものは次のうちどれか。 | 1方向 | 2方向 | 3方向 | 6方向 | 3 | 主応力とその方向を求めるには，３軸ロゼットゲージが用いられる。
2019 | 22 | 下の写真に示す桁端部の腐食調査に関する次の記述のうち，適当なものはどれか。下の写真に示す桁端部の腐食調査に関する次の記述のうち，適当なものはどれか。 | 部材の座屈を誘発するような部分的な腐食が進行していないかが重要となる。 | ウェブ面の残存板厚をノギスで測定した。 | 超音波厚さ計で残存板厚を測定する場合，さびや異物を除去する必要があるが，表面を仕上げる必要はない。 | 桁端部の部分塗替に合わせて全面塗替の必要性を判断するため，腐食部でインピーダンス測定を行った。 | 1 | 2)写真に示されるようなウェブ面の残存板厚は，構造的にノギス測定は不可能である。3)超音波厚さ計で残存板厚を測定する場合，さびや異物を除去し，測定面を平滑に仕上げる必要がある。4)塗膜の劣化度を調べるインピーダンス測定の箇所は，肉眼で見られるような，さび，ふくれ，割れ，はがれなど劣化の生じている箇所を避ける必要がある。 | 1 | 2019_022
2019 | 23 | コンクリートの調査に関する次の記述のうち，もっとも不適当なものはどれか。 | アルカリシリカ反応が生じたコンクリートからコアを採取し，圧縮強度と静弾性係数を測定すると，圧縮強度と比較して静弾性係数の低下の割合が大きい。 | コンクリートの中性化深さは，フェノールフタレイン溶液を噴霧した際の，コンクリート表面から赤色に変色した位置までの深さである。 | コンクリート中に含まれている塩化物イオン量は，電位差滴定法だけでなく，X線透過試験によっても測定が可能である。 | アスファルト橋面舗装のはく離は，電磁波レーダ法により検出が可能である。 | 3 | コンクリート中に含まれている塩化物イオン量は電位差滴定法だけでなく，蛍光X線分析法によっても測定が可能である。
2019 | 24 | 超音波探傷試験に関する次の記述のうち，不適当なものはどれか。 | 振動子には，水晶などの圧電材料が用いられる。 | 試験体へ効率的に超音波を伝えるため，グリセリンなどの接触媒質が用いられる。 | 金属材料の探傷には，1kHz～5kHzの超音波が用いられる。 | 垂直探傷には縦波が，斜角探傷には横波が用いられる。 | 3 | 金属材料の超音波探傷には，1～5MHzの超音波が用いられる。
2019 | 25 | 応力頻度測定に関する次の記述のうち，もっとも適当なものはどれか。 | 構造物にとって標準的な応力状態を代表できる時期を選んで測定を行った。 | ピークバレー法により応力波形から応力範囲頻度分布を求めた。 | 静ひずみ測定器を用いて測定を行った。 | き裂を跨いでひずみゲージを貼付して測定を行った。 | 1 | 2)ピークバレー法は発生応力の極大値と極小値の頻度を求めるものであり，応力波形から応力範囲頻度分布を求めるには，レインフロー法やレンジペア法が用いられる。3)応力頻度測定では応力波形を測定するため，動ひずみ測定を行う。4)き裂を跨いで貼付けたひずみゲージでは，き裂幅の変動をひずみとして測定するため，応力を測定したことにはならない。
2019 | 26 | 下図に示す引張力Pが作用する矩形断面の棒において，切断面abcdに作用する垂直応力σならびにせん断応力τの組み合わせとして適当なものは，次のうちどれか。ただし，棒の断面積はAとする。 | - | - | - | - | 1 | - | 1 | 2019_026
2019 | 27 | 計測に関する次のaからdの記述のうち，適当なものの個数はどれか。 | 0個 | 1個 | 2個 | 3個 | 2 | a.周波数成分をすべて正確にサンプリングするためには、最高周波数成分の2倍以上のサンプリング周波数が必要である。0.01秒間隔で収録した振動データでは，50Hz程度までの周波数分析となる。b.誤り。高い周波数データを低減するために適用するフィルタは、ローパスフィルター又は、ハイカットフィルターを適用する。c.波数解析における周波数分解能を大きくするために，サンプリング間隔を短くする必要がある。d.適切な記述である。 | 1 | 2019_027
2019 | 28 | 非破壊試験における安全管理に関する次の記述のうち，適当なものはどれか。 | 試験範囲の塗膜除去は微量のため，鉛が含有していても鉛中毒予防規則は適用されない。 | 浸透探傷試験で使う浸透液が有機溶剤であっても，使用量が微量のため有機溶剤中毒予防規則は適用されない。 | 磁粉探傷試験で用いる紫外線照射灯の光は微量のため，火傷を起こすことはない。 | 放射線透過試験は，エックス線作業主任者による管理指導の下で実施する。 | 4 | 1)試験範囲の塗膜除去は微量であっても，鉛が含有している塗装の除去作業には鉛中毒予防規則は適用される。2)浸透探傷試験で使う浸透液が有機溶剤であり，使用量が微量であっても，作業者の保護を目的とした有機溶剤中毒予防規則は適用される。3)磁粉探傷試験で用いる紫外線照射灯の光（紫外線）を直接目や皮膚に長時間照射すると火傷を起こすことがあるので，直接当てることのないように注意が必要である。
2019 | 29 | 鋼部材の腐食部の補修・補強に関する次の記述のうち，不適当なものはどれか。 | 断面の減少を伴う腐食が確認されたが，腐食程度が軽微だったので腐食環境を改善して再塗装した。 | 腐食部への高力ボルトによる当て板補修の際，不陸があったため雨水が浸入しないよう当て板の周辺を溶接した。 | トラス斜材のRC床版埋込み部において腐食が確認されたため，床版を箱抜きして斜材と接触しないようにした。 | 桁端部の支承直上に激しい腐食が確認されたため，腐食部を切断し新規部材を高力ボルトで取り付けた。 | 2 | 腐食部への溶接は，母材の表面状態が不均一で不明な場合が多いため，施工品質を確保することが難しい場合が多く，極力避けることが望ましい。腐食した部分に凹凸があり所定の摩擦係数が確保できない場合は，凹凸を除去して所定の摩擦係数が確保できるように，接触面を不陸修正材等で処理する必要がある。
2019 | 30 | 既設の鋼単純合成Ｉ桁橋からRC床版を取り外した状態で鉛直荷重を受けるとき，想定される損傷形態として不適当なものは次のうちどれか, | 桁の横ねじれ座屈 | 上フランジの局部座屈 | 下フランジの引張破断 | ウェブの座屈 | 4 | 1)合成桁の場合，一般的には横倒れ座屈1)が懸念されるが，２主桁の場合には横ねじれ座屈2)も懸念される。2)上フランジの自由突出版の幅厚比が大きい場合は，局部座屈の発生も懸念される。ただし，既設の合成桁の施工時期には局部座屈が発生しない幅厚比での設計がなされており，局部座屈発生の可能性は低い。3)取り外した床版と同程度の断面力発生状況であれば，下フランジの引張破断は発生しないが，鉛直荷重の大きさによっては，引張破断も懸念される。4)合成桁のせん断力は，鋼桁ウェブでの負担する設計となっているが，鉛直荷重の大きさによっては，端支点近傍のウェブ座屈も懸念される。※※この設問については，施工当時の示方書や主桁本数，鉛直荷重の大きさが示されていないため，不適当な事項を選定することは難しいと思われる。最近の床版撤去時のトラブル例では，主桁の横倒れ座屈の発生１）が多いと思われる。参考文献1)高木優任，江崎正浩，大坪恭：鋼橋の床版取替事例，第19回鋼構造と橋に関するシンポジウム論文報告集pp.93～105，土木学会，2016年8月．2)尾下里治，水口知樹：鋼Ｉ桁橋の横ねじれ座屈に関する実用的設計法の提案，構造
2019 | 31 | 面外ガセット溶接部の疲労強度向上を目的に写真A～Cに示す仕上げを行った。適切な仕上げを行っているものはどれか。 | 写真A | 写真B | 写真C | いずれも適切である | 2 | この設問は，テキストの写真9.2.1に関するものである。止端仕上げは，止端ラインを完全に除去するまで，仕上げるため，写真-1に示すように母材を削り込むことになる3)。そのような仕上げが行われているのは写真Bのみである。止端仕上げは，仕上げ形状を目標の曲率半径で滑らかな局面とする必要があり，原則としてバーグラインダーで行う。ディスクグラインダーは，目標の曲率半径の仕上げ形状とするには高い技量が必要であり，また，仕上げ跡には応力方向に直角な直線状の切削痕が残り，切削痕の深さによっては疲労強度に影響するため，止端仕上げには不適切である。以下の写真-2に，仕上げ工具の違いによる仕上げ外観を示す3)。 | 1 | 2019_031 | 1 | ans_2019_031
2019 | 32 | 下の写真に示す鋼Ｉ桁の桁端部の腐食について，考えられる原因として不適当なものは次のうちどれか。 | 伸縮装置からの漏水 | 河川からの湿気のこもり | 潮風による飛来塩分の付着 | 橋台コンクリートとの接触によるマクロセル腐食 | 4 | 鋼材とコンクリートの接触によるマクロセル腐食は，接触部近傍に局部的に発生するため，写真のような腐食とはならない。 | 1 | 2019_032
2019 | 33 | 下の写真に示す桁端切欠き部に生じた疲労き裂に関する次の記述のうち，適当なものはどれか。 | き裂は下端(写真のA部)から発生し，溶接に沿ってコーナー部(写真のB部)まで進展した後に一部母材(写真のD部)まで進展したものと考えられる。 | 割り込みフランジが設けられている場合は，き裂が発生しやすくなるため注意が必要である。 | フランジとウェブの溶接が完全溶け込み溶接であった場合でも，き裂が発生する可能性はある。 | き裂の先端の孔(写真のA,C,D)はストップホールと呼ばれ，き裂の発生後に施工されたものであり，これだけで十分な恒久対策となる。 | 3 | 1)き裂はコーナー部(写真のB部)から発生し，溶接に沿ってA部及びC部まで進展した後に，一部母材(写真のD部)まで進展したものと考えられる。_2)割り込みフランジが設けられている場合は，き裂が発生しにくいため，近年の構造は割込み形式の切り欠きが一般的である。3)コーナー部に生じる応力集中によって発生する損傷であり，フランジとウェブの溶接が完全溶け込み溶接であった場合でも，き裂が発生する可能性はある。4)き裂の先端のストップホールは応急的な対策であり，恒久対策を行う必要がある。 | 1 | 2019_033
2019 | 34 | 鋼橋の腐食に関する次の記述のうち，不適当なものはどれか。 | 隙間腐食は，鋼板の重ね合わせ部やボルト締付け面などの隙間が腐食する現象である。 | 局部腐食の速度は全面腐食に比べて著しく速く，断面欠損により安全性に影響を及ぼすことがある。 | 耐候性鋼を用いた無塗装橋梁において，凍結防止剤の散布が保護性さびの生成に影響を与えることはない。 | 異種金属接触腐食は，電位の異なる金属同士が接触し，そこに電解質溶液が存在すると起こる現象である。 | 3 | 耐候性鋼を用いた無塗装橋梁では，凍結防止剤の散布が保護性さびの生成に影響を与える。
2019 | 35 | 鋼床版に生じた疲労き裂の写真A，Bに関する次の説明のうち，不適当なものはどれか。 | 写真Aのき裂は，溶接止端部に発生したき裂と考えられる。 | 写真Bのき裂は，溶接止端部に発生したき裂と考えられる。 | 写真Aのき裂は，まわし溶接部①で発生し，②，③に進展したと考えられる。 | 写真Bのき裂は，溶接部④で発生した後，⑤に進展したと考えられる。 | 2 | 写真Bのき裂は，デッキプレートと縦リブの溶接ルート部に発生したき裂が溶接ビードを貫通して進展し（④），縦リブ母材方向に進展した（⑤）ものである。 | 1 | 2019_035
2019 | 36 | 腐食に関する次の記述のうち，不適当なものはどれか。 | 伸縮装置からの雨水の漏水により，桁端部で腐食が発生する事例が多い。 | 下路トラスの主構・横桁取合い部など，構造的に滞水・土砂堆積のしやすい部位で腐食が発生する事例が多い。 | 箱桁内部は,雨水の浸入がない場合でも湿気のこもりや結露などにより著しい腐食が発生する事例が多い。 | 塗膜厚が薄くなりやすいボルト継手部や部材の角部で，腐食が発生する事例が多い。 | 3 | 箱桁内部に雨水等の浸入があり，内部で滞水すると著しい腐食が発生する場合があるが，湿気のこもりや結露だけでは著しい腐食は発生しないと考えられる。
2019 | 37 | 継手部の損傷に関する次の記述のうち，不適当なものはどれか。 | リベットは，腐食により頭部が欠損していても，ゆるみが生じていなければ継手としての機能はほとんど低下しない。 | 高力ボルトは，腐食によるボルト頭の減肉による軸力低下が原因でゆるみを生じることがある。 | F11T高力ボルトの遅れ破壊は，腐食環境の影響を受ける。 | 主に曲げを受ける継手の高力ボルトの取り替えでは，圧縮側のボルトから取り替える。 | 4 | 主に曲げを受ける接手とは，桁や梁の腹板などが該当する。最初に，腹板中央のボルト列を取り替え，次に中央の列から上下の列へ交互に取り替える。
2019 | 38 | 下図に示す溶接継手に，200万回基本疲労強度の2倍である200N/mm2の応力範囲が繰返し生じた時の設計疲労寿命として，適当なものは次のうちどれか。 | 25万回 | 50万回 | 100万回 | 150万回 | 1 | 疲労強度Δ𝜎，繰返し数𝑁，疲労寿命曲線（S-N曲線）の傾きを表す定数𝑚（直応力を受ける場合は𝑚=3），疲労強度を決める定数𝐶には次のような関係がある。 | 1 | 2019_038 | 1 | ans_2019_038
2019 | 39 | 火災による鋼部材の損傷に関する次の記述のうち，もっとも適当なものはどれか。 | 高力ボルトでは，受熱温度が400℃を超えても冷却後における軸力の低下はない。 | 非調質鋼では，受熱温度が800℃を超えても冷却後における材質の変化はない。 | 塗装塗膜の燃焼状態や燃焼色から，鋼部材の受熱温度を推定することはできない。 | 変形した調質鋼を加熱矯正した後は，当て板など他の補修方法の併用が望ましい。 | 4 | 1)高力ボルト(F10T)の加熱冷却後の降伏強度および引張強度4)は，400℃までは常温時（加熱前）と同等であるが，400℃を超えると著しく低下し，降伏強度は700℃で常温の40%程度に低下するので，軸力低下が発生する。2)SS400材やSM490材の非調質鋼4)では，加熱冷却後の降伏強度は，加熱温度が700℃までであれば常温時（加熱前）とほぼ同等であるが，加熱温度が800℃を超えると常温時（加熱前）の90%程度となるため，材質は変化する。3)火災時の鋼部材の受熱温度は，塗装塗膜の燃焼状態や燃焼色から推定する場合が多い。4)変形した調質鋼を加熱矯正した場合，母材の機械的性質が損なわれることが考えられるので，当て板などの他の補修方法を併用することが適切である。参考文献4)土木学会鋼構造委員会火災を受けた鋼橋の診断補修技術に関する研究小委員会：火災を受けた鋼橋の診断補修ガイドライン，土木学会鋼構造シリーズ24，2015年．
2019 | 40 | コンクリート構造物の補修・補強に関する次の記述のうち，不適当なものはどれか。 | 断面修復工法を適用する際は，既設のコンクリートに含まれる塩化物イオンを極力除去する必要がある。 | 電気防食工法を適用する際は，コンクリートが湿潤している必要があり，大気中に存在する部材には適用が困難である。 | RC床版下面への炭素繊維シート接着工法は，床版の耐荷力向上に寄与する。 | RC床版を増厚させる工法は，床版の上面，下面のいずれからでも適用可能である。 | 2 | 1) 塩化物イオンは鉄筋腐食を増長する要因となるため正しい。 2) 誤り。流電陽極方式は、陽極材と水が反応して防食電流を供給するため水中、土中等が適用条件である。直流外部電源方式は、外部から直流電流を用いて防食電流を供給するため、大気中でも適用可能である。 3) 炭素繊維シートの接着により耐疲労性の向上等が期待できるため正しい。 4) 正しい
2019 | 41 | 道路橋の支承に関する次の記述のうち，不適当なものはどれか。 | 支承板支承は，ソールプレートとベースプレートを面で接触させた支承である。 | 兵庫県南部地震以降，ゴムを主体とした支承が多く採用されている。 | 線支承の回転機能は一方向のみのため，曲線橋には使用されない。 | 上部構造の下部構造からの浮き上がり防止，橋軸直角方向へのずれ止め機能も有する. | 1 | 支承板支承は，ソールプレートと接合した上沓と，沓座に固定された下沓を，ベアリングプレート（BP-A支承）あるいはゴムプレートとテフロン板等（BP-B支承）で接触させた支承である。
2019 | 42 | 下の写真に示す道路橋RC床版の下面に生じた損傷の原因として，適当なものは次のうちどれか。 | 腐食に伴う鉄筋の膨張 | アルカリシリカ反応 | 輪荷重の繰返しによる疲労 | 中性化による砂利化 | 1 | アルカリシリカ反応による亀甲状のひび割れや，輪荷重による格子状のひび割れも見られず，下面側主鉄筋の被りコンクリートが剥落し，腐食した主鉄筋が露出した状況である。損傷原因は，主鉄筋が腐食して膨張することにより，主鉄筋の被りコンクリートが剥落したものと考えられる。 | 1 | 2019_042
2019 | 43 | 鋼道路橋の疲労き裂の説明として，不適当なものは次のうちどれか。 | 腐食などにより支承部の機能が低下すると，ソールプレート前面溶接部に疲労き裂が発生することがある， | 主桁下フランジの突合せ溶接部の疲労き裂は，落橋に至る可能性もある重大な損傷であるが発生事例は少ない。 | 開断面縦リブを有する鋼床版においては，縦リブと横リブの交差部で疲労き裂が発生する事例が報告されている。 | 主桁と横桁との取合い部では，横桁の剛性が高いため疲労き裂の発生事例は少ない。 | 4 | 横桁の剛性は主桁の剛性に比べて低く，横桁で連結された主桁相互の活荷重たわみ差による変形に起因して，主桁と横桁の取合い部では疲労損傷が発生しやすい。
2019 | 44 | コンクリート道路橋の点検における主な着目箇所と着目ポイントに関する次の組み合わせのうち，不適当なものはどれか。 | 桁支間中央部：曲げモーメントにより大きな応力が発生する部位で，損傷すると耐荷力への致命的な影響が懸念される。 | 桁中間支点部：桁端部と比較して発生する応力が小さく，ひびわれは生じにくい。 | 打継部：打継部でひびわれが生じて，連続性や一体性が損なわれていることがある。 | ゲルバー掛け違い部：主桁断面が急激に変化するため，応力集中によりひびわれが生じやすい。 | 2 | 桁中間支点部には，桁端部に比較して発生する応力が大きく，主桁上フランジやウェブ付近に斜め方向ひび割れが発生しやすい。
2019 | 45 | 鋼鉄道橋で発生する可能性のある疲労き裂のうち，対策の優先順位がもっとも低いものは次のうちどれか。 | - | - | - | - | 3 | 3)以外の疲労き裂は，耐荷力にすぐに影響するき裂であり，対策の優先順位が高い。3)のき裂は桁の耐荷力や耐久性にすぐに影響するわけではないが，フランジや腹板に伝達したり，天端の溶接が全周にわたって破断した後に腹板のスカーラップ部にき裂が発生したりすることがあるので，なるべく早い段階で補修するのが良い。 | 1 | 2019_045
2019 | 46 | 鋼鉄道橋の変状の特徴に関する次の記述のうち，適当なものはどれか。 | リベット構造の桁では，疲労き裂が生じない。 | 軌道を支持する部材のレール継目近傍では，疲労き裂が生じやすい。 | まくら木を支持する上フランジのまくら木直下では，腐食が生じにくい。 | 開床式構造の桁では，桁端部の腐食は生じにくい。 | 2 | 1)溶接部を起点として発生する疲労き裂については，リベット構造の桁では発生しにくいが，溶接部以外で構造的に応力集中が発生しやすい部位には疲労き裂が発生する。2)適切な記述である。3)マクラギを支持する上フランジのマクラギ直下は，滞水しやすいため腐食が生じやすい。さらに，マクラギがあることでにより塗装ができないため，いったん腐食してしまうと，その部分の素地調整が十分できないまま塗装されてしまうことが多く，断面欠損に至ることがある。4)開床式構造の桁であっても，桁端部はごみや水が溜まりやすいので，桁端部の腐食は発生しやすい。
2019 | 47 | 港湾鋼構造物の電気防食に関する次の記述について，(A)～(C)に当てはまる語句の組み合わせとして適当なものはどれか。港湾鋼構造物に適用される電気防食は（A）方式が一般的である。防食状態の点検時には，電圧計と照合電極を用いて，（B）電位を測定する。この測定値が海水塩化銀電極基準で（C）mVよりも小さいと，防食状態にあると判定できる。 | （A）：外部電源 （B）：鋼材 （C）：-800 | （A）：流電陽極 （B）：防食 （C）：-700 | （A）：外部電源 （B）：防食 （C）：-700 | （A）：流電陽極 （B）：鋼材 （C）：-800 | 4 | -
2019 | 48 | 港湾構造物の点検・診断に関する次のaからdの記述のうち，適当なものの個数はどれか。 | 1個 | 2個 | 3個 | 4個 | 2 | a.港湾構造物の腐食速度が最も大きい部位は，飛沫帯でありM.S.L.(平均海水面)の上方で集中腐食が生じやすいため，この部分を点検の着目点とする。b.矢板式係船岸のコンクリート上部工は，これまでの実績ではこれらの箇所が維持管理上に問題になったことは少ない。c.適切な記述である。d.適切な記述である。 | 1 | 2019_048
2019 | 49 | ダムゲートの劣化変状に関する次の記述のうち，適当なものはどれか。 | 腐食速度は，0.2mm/年から0.3mm/年程度である。 | 自励振動は，大開度での放流時に生じやすい。 | 開閉支障は，摺動部の摩耗が原因で生じやすい。 | 水密部からの漏水は，戸当り金物の摩耗が原因で生じやすい。 | 3 | 1)腐食速度は，0.02mm/年から0.03mm/年程度である。2)自励振動は，特定の開度（一般には微小開度）での放流時に生じやすい。3)適切な記述である。4)水密部からの漏水は，水密ゴムの摩耗が原因で生じやすい。
2019 | 50 | 水圧鉄管の円周方向応力の算出に必要のないものは，次のうちどれか。 | 鉄管の板厚 | 鋼材の弾性係数 | 鉄管の内径 | 内圧 | 2 | 水圧鉄管の内圧による円周方向応力𝜎ℎは，以下の計算式で求められる。 |  |  | 1 | ans_2019_050
2018 | 1 | 鋼材の機械的性質に関する次の記述のうち，不適当なものはどれか。 | 弾性係数とは，応力とひずみが直線関係である範囲の傾きである。 | 軟鋼の降伏点は，上降伏点とすることが一般的である。 | 弾性係数は，引張強さが大きい鋼材ほど大きくなる。 | 炭素鋼の線膨張係数は，常温において12×10-6/℃程度である, | 3 | 3)鋼材の弾性係数は，引張強さの大小にかかわらず，一定である。 | 0 |  | 0
2018 | 2 | 溶接構造用圧延鋼材の炭素当量Ceqに関する次の記述のうち，不適当なものはどれか。 | Ceqの値が低いほど，溶接性が向上する。 | Ceqの値が高いほど，溶接部の硬さが上昇する。 | Ceqの算出式に，Pが含まれている。 | CeqのJISの規格値は，板厚によって区分されている。 | 3 | 炭素当量（equivalentcarboncontent）は，鉄の合金の成分元素の配合比率から得られる最大の硬度と溶接性を評価する値である。炭素と他の合金成分，マンガン，ケイ素，ニッケル，クロム，モリブデン，バナジウムなどの配合量が多ければ多いほど、硬さは向上し、溶接性は劣化する。JISでは炭素当量Ceq(%)の算出式を以下のように規定している。 |  |  | 1 | ans_2018_002
2018 | 3 | 高性能鋼材に関する次の記述のうち,不適当なものはどれか, | TMCP鋼は，良好な溶接性を有した上で高強度，高靱性となるように開発された鋼材である。 | 予熱低減鋼は，小さな曲げ半径で冷間加工ができるように開発された鋼材である。 | 耐候性鋼は，さびの進展を抑制することを目的に開発された鋼材である。 | 耐ラメラテア鋼は，鋼板表面に平行な割れを防止するために開発された鋼材である。 | 2 | 予熱低減鋼は，溶接割れ感受性（PCM）を低くした鋼材で，溶接時の予熱温度を低減あるいは予熱を省略することが可能である。
2018 | 4 | 溶接構造用圧延鋼材に関する次の記述のうち，適当なものはどれか。 | SM490Y材は，SM490材の伸び性能を向上させた鋼材である。 | SM400A，SM400B，SM400Cは，シャルピー吸収エネルギーの規格値が異なる。 | SM520材は，降伏点が520N/mm2以上と規定されている。 | SMA材は耐候性を向上させるため，SM材に比べてCの含有量が高い。 | 2 | 1)SM490Y材は，SM490材の降伏点を向上させた鋼材である。2)SM400A，SM400B，SM400Cは，シャルピー吸収エネルギーの規格値が異なる。3)SM520材は，引張強さが520N/mm2以上と規定されている。4)SMA材は耐候性を向上させるため，SM材に比べて銅（Cu）とクロム（Cr）の含有量が高い。
2018 | 5 | 金属溶射に関する次の記述のうち，もっとも不適当なものはどれか。 | 金属溶射後に封孔処理が必要である。 | 金属溶射に加えて，表面塗装を行う場合がある。 | 金属溶射時の熱影響による部材の変形に留意する必要がある。 | 金属溶射を行う前にブラスト処理を行うのが一般的である。 | 3 | 金属溶射は，被溶射物への熱影響が少なく，熱によるひずみが生じにくい。
2018 | 6 | 塗料に関する次の記述のうち，不適当なものはどれか。 | ポリウレタン樹脂塗料は，高濃度のPCBが含まれていることがあるため，塗膜除去時の施工方法等に配慮する必要がある。 | 鉛丹さび止めペイントは，鉛やクロム化合物などの有害物質が飛散するおそれがあるため，塗膜除去時の施工方法等に配慮する必要がある。 | 塩化ゴム系塗料は，焼却時にダイオキシンが発生するおそれがあるため，llS規格から廃止された。 | タールエポキシ樹脂塗料は，発がん性物質が含まれているため，塗膜除去時の施工方法等に配慮する必要がある, | 1 | 昭和40年代に製造された塩化ゴム系塗料にはPCBが可塑剤として用いられているが，ポリウレタン樹脂塗料にはPCBは含まれていない。
2018 | 7 | 鋼橋の防食に関する次の記述のうち，もっとも不適当なものはどれか。 | 塗膜に付着する塩分量は，凍結防止剤の影響を受ける。 | プレートガーダー橋の塗膜の劣化速度は，部材や部位によって異なる。 | 耐候性鋼材の使用にあたっては，地山や並列橋との離隔に留意する。 | 溶融亜鉛めっきに傷が付くと，防食性が著しく低下する。 | 4 | 溶融亜鉛めっきに傷がついた場合，周囲の亜鉛がアノード側となり陽イオンが溶出して犠牲防食作用により鋼の腐食を防ぐ。このことから，亜鉛が鋼材を覆っている限り，防食機能が確保されている。
2018 | 8 | 下図に示す一端が固定された100mm×100mm×10,000mmの鋼棒を長手方向に2mm引き伸ばすのに必要な力は，次のうちどれか。なお，鋼のヤング率は2.1×105N/mm2とする。 | 42kN | 420kN | 210kN | 1,050kN | 2 | 応力σとひずみεの関係は，弾性係数Eに比例するのでσ=ε∙Eの関係式から必要な力を求める。 | 1 | 2018_008 | 1 | ans_2018_008
2018 | 9 | 下図に示す溶接欠陥の図と語句の組合せとして，適当なものはどれか。なお，図中の中央部が溶接箇所である。 | - | - | - | - | 2 | 1)アンダカット2)母材と溶接金属の間の融合不良3)溶落ち4)オーバラップ | 1 | 2018_009
2018 | 10 | 高力ボルト摩擦接合に関する次の記述のうち，適当なものはどれか。 | JISでは摩擦接合用高カボルトとして，F8T，F10T，S10Tを規定している。 | F10Tの設計ボルト軸力は，引張強さの75%となる応力を基準としている。 | 締め付けボルト軸力は，設計ボルト軸力よりも高く設定する必要がある。 | 設計で用いるすべり係数は，表面処理状態に関わらず0.45としている。 | 3 | 1)JISでは摩擦接合用高カボルトとして，F8T，F10Tを規定している。2)設計ボルト張力は，ボルト材料の降伏点に対して，F8Tで85%，F10Tで75%となる応力を基準としている。この応力は破断荷重の約65%となる。3)高力ボルトに導入された軸力は，締付け直後に2~3%低下し，その後，時間の経過とともにわずかずつ減少（リラクセーション）する。そのため，施工時には，設計ボルト軸力に対して，10%増しとしたものを，目標とすべき導入ボルト軸力としている。4)設計で用いるすべり係数は，表面処理状態に応じて変化させている。平成24年版（2012年）の道路橋示方書では，黒皮を除去した粗面状態で0.4，厚膜型無機ジンクリッチペイント塗装を行った場合には0.45を採用している。
2018 | 11 | 突合せ溶接部の溶接残留応力に関する次の記述において，（A）～（C）に当てはまる語句の組合せとして，適当なものはどれか。溶接時には，溶接部が局所的に高温になり，熱膨張により主として（A）方向に伸びようとするが，周りに拘束されるため，溶接部付近には（B）応力が発生し，塑性ひずみが生じる。溶接後，温度が下がると熱膨張は消失し，部材全体が元の状態に戻ろうとするが，溶接部付近は周りより短くなろうとして拘束され，溶接部付近に（C）応力が発生する。 | （A）：溶接線 （B）：圧縮 （C）：引張 | （A）：溶接線直交 （B）：引張 （C）：圧縮 | （A）：溶接線直交 （B）：圧縮 （C）：引張 | （A）：溶接線 （B）：引張 （C）：圧縮 | 1 | -
2018 | 12 | 高力ボルト接合に関する次の記述において，（A）～（C）に当てはまる語句の組合せとして，適当なものはどれか。摩擦接合は，応力（A）が少なく，応力の流れが滑らかで疲労強度が高い。また，摩擦が切れて滑りを発生するまでは接合材間にずれを生じないので，高い剛性が期待できる。支圧接合は，高力ボルトで接合材を締め付けて得られる接合材片間の（B）と，接合材の支圧力などが協働して応力を伝達する接合法である。引張接合は，高力ボルトの軸方向の応力を伝達する接合法である。一般に作用外力が材問（C）力以下であれば，高い剛性を有する。 | （A）：減少 （B）：摩擦抵抗 （C）：引張 | （A）：集中 （B）：せん断抵抗 （C）：引張 | （A）：集中 （B）：摩擦抵抗 （C）：圧縮 | （A）：減少 （B）：せん断抵抗 （C）：圧縮 | 3 | -
2018 | 13 | 溶接方法に関する次の記述のうち，不適当なものはどれか。 | 被覆アーク溶接は，被覆剤を塗った溶接棒と母材との間に電気アークを発生させ，その熱を利用して行う溶接法である。 | CO2アーク溶接は，被覆アーク溶接に比べて電流密度が高く，溶着速度が大きい溶接法である。 | ティグ溶接は，非消耗電極と母材との間にアークを発生させ，溶加材を溶融させて行う溶接法である。 | セルフシールドアーク溶接は，あらかじめ粒状フラックスを散布し，フラックス内でアークを発生させて行う溶接である。 | 4 | サブマージアーク溶接は，あらかじめ粒状フラックスを散布し，フラックス内でアークを発生させて行う溶接である。セルフシールドアーク溶接は，溶接ワイヤにシールド作用と脱酸作用と脱窒作用を持たせることで，シールドガスを用いずに大気中で溶接する方法である。
2018 | 14 | リベット継手の補修に関する次の記述のうち，不適当なものはどれか。 | リベットの頭部が腐食していても，ゆるみがなければ早急に取り替える必要はない。 | リベットの撤去は，ガス切断よりもドリルを用いて行うのが望ましい。 | リベットを摩擦接合用高力ボルトに取り替える場合，すべり係数は確保されていると考えてよい。 | リベットを打ち込み式高カボルトに取り替える場合，リベソト孔の孔ずれに注意する必要がある。 | 3 | リベットは支圧接合であり，高力ボルトに取り替えると厳密には局部的に摩擦接合が混在することになる。また，リベット継手の接合面には鉛丹さび止め塗料が塗布されている場合が多く，摩擦係数0.4が期待できないとの報告もある。1~2本程度の場合は実質的に大きな問題はないと思われるが，取替本数が多い場合などは，支圧接合用打込み式高力ボルトにするなどの留意が必要である。
2018 | 15 | コンクリートに関する次の記述のうち，不適当なものはどれか。 | コンクリートは，セメント量が多いほどコンクリート強度が向上するため，温度ひび割れが生じにくくなる。 | 高炉スラグ，フライアッシュを混入したコンクリートは，一般に初期の強度発現に時聞を要するが，耐久性は向上する。 | コンクリートの乾燥収縮は，乾燥によってコンクリート内部の微細空隙を満たしていた水が無くなることに伴う体積減少により生じる。 | コンクリートの自己収縮は，セメントの水和に伴う体積減少により生じる。 | 1 | コンクリートは，水セメント比が小さいほど緻密になるため，コンクリート強度，耐久性は向上するが，必要以上にセメントが多いコンクリートは経済的でないだけでなく，水和発熱量が多くなることから温度ひび割れが生じやすくなる。
2018 | 16 | 構造部材の安全性評価で考慮すべき項目として，もっとも不適当なものは次のうちどれか。 | 偶発的作用 | 公衆に対する安全 | 目視による点検結果 | 利用者の不快感・不安感 | 1 | 構造部材の維持管理すべき安全性について，ISOで規定する条件では，偶発的作用は含まれていない。
2018 | 17 | 下図に示す集中荷重Pが作用するはりの支点反力，曲げモーメントに関する次の記述のうち，不適当なものはどれか。ただし，はりは同質で均一断面とする。 | はり②のRAは，はり①のRAよりも大きい。 | はり②のRBは，はり①のRBよりも大きい。 | はり③のMAは，はり②のMAよりも小さい。 | はり③のRAは，はり①のRAと等しい。 | 2 | 各構造の反力を以下に示す。 | 1 | 2018_017 | 1 | ans_2018_017
2018 | 18 | 磁粉探傷試験に関する次の記述のうち，適当なものはどれか。 | 橋梁などの大型構造物では，一般的に極間法が用いられる。 | 磁粉模様の幅はきずの開口幅とほぼ同じため，きずの幅を測定できる。 | アルミニウムやオーステナイト系ステンレス鋼に対しても使用できる。 | きずに並行に磁場を与えることが重要である。 | 1 | 1)大型構造物の溶接部の磁粉探傷試験には，携帯型電磁石による極間法が多く用いられる。2)欠陥の開口幅に比べて，磁粉模様の幅は拡大されるので，欠陥幅の測定はできない。3)アルミニウムやオーステナイト系ステンレス鋼では磁束が流れにくいので，この試験方法の適用は不適切である。4)磁力線が欠陥になるべく多くさえぎられる方向の磁場を用いる必要がある。
2018 | 19 | 鋼材を対象とした超音波探傷試験に関する次の記述のうち，不適当なものはどれか。 | 板厚を測定する場合は，一般に垂直探傷法が用いられる。 | 突合せ溶接部のきずを探傷する場合は，一般に斜角探傷法が用いられる。 | 接触媒質は，一般に斜角探傷法で用いられ，垂直探傷法では用いられない。 | 垂直探傷法で用いられる超音波の音速は，斜角探傷法の約2倍である。 | 3 | 探触子を試験体に密着させても，その間に空気の層があると，超音波は試験体の中にほとんど伝わらない。接触媒質は，この空隙を満たし超音波を効率よく伝えるために使用する液体であり，垂直探傷法でも用いる必要がある。
2018 | 20 | ひずみゲージを用いたひずみ測定に関する次の記述のうち，不適当なものはどれか。 | 直交した二軸のひずみゲージを用いることで，主応力の方向を測定できる。 | 公称応力を測定する場合，応力集中の影響が小さい位置にひずみゲージを貼付する。 | 板の表裏にひずみゲージを貼付することで，面外曲げによる応力成分を測定できる。 | 応力集中ゲージを用いることで，局部的な応力勾配を測定することができる. | 1 | 主応力とその方向を知るためには，三軸ロゼットゲージを用いる。二軸ゲージは，最大ひずみ方向に一方のゲージ線を合わせ，せん断応力測定などに用いる。
2018 | 21 | 塗膜劣化度測定に関する次の記述のうち，適当なものはどれか。 | アドヒージョンテストは，塗膜を損傷させずに測定できる。 | 碁盤目・クロスカットテープ付着試験では，セロハンテープを使用する。 | 塗膜の引張付着力を評価する場合，インピーダンス測定を用いる。 | 塗膜の鏡面光沢度は，色差計を用いて測定する。 | 2 | 1)アドヒージョンテストは，塗膜面に貼った端子を利用して塗膜面に垂直に引張力を与え，塗膜をはく離させることにより，塗膜の付着力を測定する。そのため，塗膜を損傷させずに測定はできない。2)適切な記述である。3)塗膜の劣化度を評価する場合，インピーダンス測定を用いる。4)塗膜の鏡面光沢度は，光沢計を用いて測定する。色差計を用いると，色の変化を定量的に測定できる。
2018 | 22 | コンクリート構造物の調査方法に関する次の記述のうち，不適当なものはどれか。 | 放射線透過試験は，プレストレストコンクリート構造物のシース管内のグラウト充填状況を推定することができる。 | 蛍光X線分析法は，コンクリート中の塩化物イオン量を測定することができる。 | 電磁誘導法は，鉄筋位置，鉄筋径，かぶり厚を計測することができる。 | サーモグラフィー法は，コンクリートの表面から30cm程度までの深度にある内部欠陥の有無を調査することができる。 | 4 | サーモグラフィー法による欠陥部の検出は，検出対象の大きさにもよるが，検出深度は構造物表面から10cm程度が限界である。
2018 | 23 | 道路橋における応力頻度測定に関する次の記述のうち，不適当なものはどれか。 | 年末などの一般的な交通状態と異なる時期を避けるのが望ましい。 | 測定時間は平日の連続72時間が望ましい。 | 応力波形から応力範囲頻度分布を求める方法として，ピークバレー法が一般的である。 | 疲労き裂が発生していない箇所で行うのが一般的である。 | 3 | 応力波形から応力範囲頻度分布を求める方法として，レインフロー法が一般的である。
2018 | 24 | 超音波厚さ計を用いた厚さ測定において，異常な値が表示された場合の原因，対処方法に関する次の記述のうち，適当なものはどれか。 | 予想の2倍程度の値が表示された場合，ラミネーションの可能性がある。 | 予想の半分程度の値が表示された場合，板厚が測定下限より薄い可能性がある。 | 値がなにも表示されない場合は，探触子を傾けて斜角探傷として測定するとよい。 | 値がばらつく場合，測定物表面の凹凸をなるべく平らにして再測定するとよい。 | 4 | 1)予想の半分程度の値が表示された場合，ラミネーションの可能性がある。2)予想の二倍程度の値が表示された場合，板厚が測定下限より薄い可能性がある。3)値がなにも表示されない場合は，理屈の上では探触子を傾けて斜角探傷すれば，孔食を発見したり，深さを測定したりできるが，事前に孔食があると確認されている場合に限られる。4)適切な記述である。
2018 | 25 | 下図に示す3径間連続はりのA点における曲げモーメントの影響線形状として正しいものは，次のうちどれか。 | - | - | - | - | 2 | - | 1 | 2018_025
2018 | 26 | 鋼材の腐食に関する次の記述のうち，不適当なものはどれか。 | 高力ボルトを用いた添接部は，隙間腐食を生じることがある。 | 普通鋼材をステンレスボルトで連結すると異種金属接触腐食を生じることがある。 | F11Tは，応力腐食割れを生じることがある。 | コンクリートに埋め込まれた鋼部材は，地際部で粒界腐食を生じることがある。 | 4 | コンクリートに埋め込まれた鋼部材は，地際部でマクロセル腐食を生じることがある。粒界腐食とは，材料中の結晶粒界が腐食し，結晶がばらばらになる現象である。
2018 | 27 | 下図に示す継手の設計疲労寿命が25万回となる応力範囲として，適当なものはどれか。 | 320N/mm2 | 240N/mm2 | 160N/mm2 | 120N/mm2 | 3 | 設計疲労曲線には，以下のような関係がある。 | 1 | 2018_027 | 1 | ans_2018_027
2018 | 28 | 塗装の塗り替えに関する次の記述のうち，適当なものはどれか。 | 塗り替え塗装で発生する廃棄物は，汚泥や廃プラスチックなどに区分され，いずれも産業廃棄物としての処理が必要である。 | 鋼道路橋および鋼鉄道橋では，ブラストにより旧塗膜を完全に除去し，重防食塗装系塗料で塗り替えるのが原則である。 | 素地調整の程度は，1種ケレンから4種ケレンに区分されており，4種に近づくほど塗膜の除去程度が高くなる。 | 素地調整の程度によらず，高品質の塗装を採用すれば十分な耐久性が確保できる。 | 1 | 1)適切な記述である。2)塗装劣化の度合いに応じて，ケレンの種類を選定し，適切な塗装系を選定する。3)素地調整の程度は，1種ケレンから4種ケレンに区分されており，1種に近づくほど塗膜の除去程度が高くなる。4)塗装の耐久性は素地調整の程度に依存するので，高品質の塗装を採用しても適切な素地調整を行わなければ，十分な耐久性は確保できない。
2018 | 29 | 下図に示すように，支承ソールプレート溶接部を起点とする疲労き裂が見つかった。疲労き裂の原因あるいは対策に関する次の記述のうち，不適当なものはどれか。 | 支承の回転機能の低下が原因として考えられる。 | 支承の水平移動機能の低下が原因として考えられる。 | ウェブに進展したき裂の先端にストップホールを設ける応急対策を行った。 | ウェブおよび下フランジに当て板を取り付けるとともに，支承を取り替えることで恒久対策とした。 | 3 | このような損傷は急激に進展する可能性が高い。応急対策としては，ストップホールだけでは不十分で，支承の前側に仮支持する対策を行う必要がある。 | 1 | 2018_029
2018 | 30 | 腐食部の補修に関する次の記述のうち，不適当なものはどれか。 | 腐食部に高力ボルトを用いて当て板をする場合，すべり係数を確保するために腐食による凹凸を残した状態で添接するのが望ましい。 | 応力的に問題がない腐食程度と判断される場合は，当て板や腐食部の部分的な取替えを行なう必要はない。 | 腐食部は凹凸があることから溶接品質を確保するのが難しく，溶接による当て板は極力避けるのが望ましい。 | 滞水箇所への対策として，新たに水抜き孔を設けることは有効な対策の一つである。 | 1 | 腐食した部分に凹凸がある場合は，所定の摩擦係数を確保できない場合がある。このような場合は，凹凸を除去して所定の摩擦係数を確保できるように，接触面を不陸修正材等で処理する必要がある。
2018 | 31 | 火災によって鋼橋に生じた損傷に関する次の記述のうち，不適当なものはどれか。 | 高力ボルトは，300℃程度の受熱温度で軸力が低下することがある。 | 非調質鋼は，調質鋼よりも低い受熱温度で材質変化が生じやすい。 | 受熱温度が高い部材は，降伏強度や弾性係数の低下により座屈を生じることがある。 | 支点部付近は，発火点から離れていても損傷を生じることがある。 | 2 | 調質鋼は，非調質鋼よりも低い受熱温度で材質変化が生じやすい。火災の場合，変形が生じていなくても，高力ボルト部で300℃，調質鋼で600℃，非調質鋼で700℃を越える受熱履歴があると判断される場合は，高力ボルトの軸力抜けや，鋼材の材質変化の可能性があるため，詳細な調査が必要となる。
2018 | 32 | 鋼橋で発生した腐食の対応策として，もっとも不適当なものはどれか。 | 写真1に示す斜材の破断は，斜材とRC床版の隙間での滞水が原因と考えられたため，斜材補修後，RC床版を切り欠いてトラス斜材と接触しないようにした。 | 写真2に示す桁の腐食は，伸縮装置からの漏水が原因と考えられたため，桁の再塗装を行うとともに伸縮装置を取り替えた。 | 写真3に示す塗膜の劣化は，ボルトの塗膜厚が十分でないことが原因と考えられたため，溶融亜鉛めっき高力ボルトに取り替えた。 | 写真4に示す箱桁内の腐食は，添接部の隙間からの水の浸入が原因と考えられたため，隙間をシールするとともに添接板と高力ボルトを取り替えて塗装を行った。 | 3 | 写真3に示すような箱桁の添接部の腐食は，箱桁内部の添接部の腐食が進行している可能性がある。箱桁内部の腐食状況を確認し，腐食の状況によっては，水の浸入を抑制する措置を施し，添接板と高力ボルトの取替が必要となる場合もある。 | 1 | 2018_032
2018 | 33 | 鋼材の疲労に関する次の記述のうち，不適当なものはどれか。 | 死活荷重により生じる最大応力，最小応力がいずれも圧縮応力であれば，一般に疲労き裂は発生しない, | 疲労設計曲線の疲労限より大きい応力範囲において，応力範囲と疲労寿命の関係は両対数グラフで直線になる。 | 鋼材の引張強さが高くなると鋼材そのものの疲労強度は上昇するが，一般に溶接部の疲労強度は変わらない。 | 疲労き裂が進展するにつれて進展速度が増加し，最終的に部材の破壊に至る場合もあれば，進展速度が小さくなり最終的にき裂の進展が止まる場合もある。 | 1 | 溶接部近傍には，引張残留応力が作用しているため，平均応力が圧縮応力であっても，溶接部近傍では実際には引張応力が作用して，疲労き裂の進展に寄与することがある。
2018 | 34 | 下図に示すはりで最大曲げモーメントが発生する位置は，次のうちどれか。 | A点とC点の間 | C点 | C点とD点の間 | D点 | 4 | 支点Aから支点Bに向かう距離をxとして，各点の曲げモーメントを算出する。 | 1 | 2018_034 | 1 | ans_2018_034
2018 | 35 | 下図に示すA～Dの溶接継手を疲労強度等級の高い順に並べた順番として，適当なものはどれか。 | B→A→C→D | D→B→C→A | C→A→D→B | D→B→A→C | 4 | それぞれの強度等級と，200万回の基本疲労強度Δ𝜎fは，次のようである。 | 1 | 2018_035 | 1 | ans_2018_035
2018 | 36 | 下図に示すワーレントラスにおいて，スパン中央の格点に下向きの力Pが作用したとき，部材aから部材dに生じる軸力の組み合わせとして，適当なものはどれか。なお，軸力は引張を正，圧縮を負とする。また全てのトラス部材長さはλとする。 | - | - | - | - | 3 | 支間中央部での曲げモーメントMcから，上弦材の圧縮力を求める。 | 1 | 2018_036 | 1 | ans_2018_036
2018 | 37 | 鋼構造物に生じた腐食による断面欠損に対し，応力改善を図る補修工法として不適当なものはどれか。 | 鋼板添接 | 部材交換 | FRP接着 | 金属溶射 | 4 | 金属溶射では応力改善を図ることは難しい。
2018 | 38 | 変形した部材の補修・補強に関する次の記述のうち，不適当なものはどれか。 | 変形した部材を加熱矯正する場合には大掛かりな設備が必要となるため，加熱矯正は一般的に用いない。 | 変形量が大きく矯正による修復が困難で，施工上取り替え可能な場合は部材を交換する。 | 変形を矯正せずに欠損断面とみなし，近傍に欠損を補う部材を追加する場合がある。 | 補修の必要性の判定や補修工法の選定に際しては，対象となる部位の応力度の余裕などを考慮すべきである。 | 1 | 変形した部材を常温で矯正するためには，相応の外力を作用させる必要があり，また，それを支える反力受け設備などを考慮すると，大掛かりな設備となるため加熱矯正を用いるのが一般的である。
2018 | 39 | 鋼構造物の補修・補強を行う際の注意点に関する記述のうち，不適当なものはどれか。 | 部材の溶接は，活荷重の影響を受けていないときに行うのが望ましい。 | フランジの摩擦接合継手のボルト取替えは，添接板の最外縁の列から取り替える。 | 部材が破断した場合には，近接する部材の応力状況を確認する必要がある。 | 古い鋼材は，硫黄の含有量により溶接に適さない場合がある。 | 2 | 高力ボルトの取替では，取替後の各ボルトの分担力が大きく変化しないよう取替順序においても留意が必要である。桁や梁のフランジのように主として軸方向力を受ける継手では，添接板の片側の中央のボルト列を取替え，次に中央の列から両方の列へ交互に取替える。
2018 | 40 | コンクリート構造物の補修・補強に関する次の記述のうち，不適当なものはどれか。 | 脱塩工法は，塩分吸着剤を含んだ溶液をコンクリート中に浸透させてコンクリート中の鉄筋周辺の塩分を除去する工法である。 | 表面被覆工法は，コンクリート表面を樹脂系などの材料で被覆して劣化因子の浸入を防止する工法である。 | 電気防食工法は，鉄筋に防食電流を流すことにより鉄筋の腐食を防止する工法である。 | 再アルカリ工法は，外部電極と鉄筋の間に電流を流し，アルカリ性水溶液をコンクリート中に浸透させてアルカリ性を回復させる工法である。 | 1 | 脱塩工法は，仮設した外部電極とコンクリート中の鋼材（鉄筋）との間に直流電流を流し，コンクリート中の塩分をコンクリート外に取り出す工法である。
2018 | 41 | 鋼道路橋に発生する疲労き裂に関する次の記述のうち，不適当なものはどれか。 | 主桁下フランジの突合せ溶接部の疲労き裂は落橋につながる重大な損傷であるが，発生例は少ない。 | 鋼製橋脚隅角部の疲労き裂は，溶接内部の未溶着部を起点として発生することが多い。 | 縦リブにバルブプレートを用いた鋼床版では，デッキプレートと縦リブの溶接部に疲労き裂が発生することが多い。 | 対傾構と連結された垂直補剛材の上端溶接部では，疲労き裂が発生することが多い。 | 3 | 縦リブに閉断面リブ（トラフリブ）を用いた鋼床版では，デッキプレートと縦リブの溶接部に疲労き裂が発生することが多い。
2018 | 42 | 2017年に改訂された道路橋示方書の改訂点に関する次の記述のうち，不適当なものはどれか。 | 設計供用期間を100年とすることが明記された。 | 設計法として，従来の許容応力度法に替わって部分係数法が導入された。 | 限界状態が規定され，限界状態に対して照査を行うことになった。 | 部材の設計耐久期間を，橋の設計供用期間と同一とすることが定められた。 | 4 | 材料の機械的性質や力学的特性等が部材等の耐荷性能の設計における前提に適合する範囲に留まることを期待する期間である設計耐久期間については，架橋条件等に関連した維持管理に関わる制約事項，部材等の機能，異常の発見と措置の容易さの程度，経済性等を勘案して，部材等ごとに適切に設定するように規定されている。
2018 | 43 | コンクリート橋の点検診断時の着目点に関する次の記述のうち，不適当なものはどれか。 | - | - | - | - | 4 | 支間長の1／4付近には，主桁直角方向の桁下面又は側面の鉛直又は斜めひびわれが発生する場合がある。一方，支点部では，せん断力の作用により，支点側の下縁から桁中央側の上縁方向に斜めひび割れが生じる場合がある。 | 1 | 2018_043
2018 | 44 | コンクリート橋の損傷に関する次の記述のうち，不適当なものはどれか。 | PC鋼材を主桁上縁で定着しているポストテンションT桁橋は，定着部が舗装等で保護されているため，桁端で定着しているPC橋に比べてPC鋼材の腐食の可能性が小さい。 | PC鋼材に沿ったひび割れがある場合は，グラウト不良によるPC鋼材の腐食が懸念されるため，重点的な点検が必要となる。 | PCT桁橋の間詰め床版部は，陥没などの重大な損傷を生じることがある。 | RC床版の舗装の補修が同じ箇所で何度も行われている場合，床版上面の土砂化が生じている可能性がある, | 1 | PC鋼材を主桁上縁で定着しているポストテンションT桁橋では，定着部の後埋めコンクリート部と本体コンクリート部の隙間から，路面水が浸入してPC鋼材の腐食の可能性が高い。そのため，桁端で定着しているPC橋に比べてPC鋼材の腐食の可能性が小さいとは言えない。
2018 | 45 | 鋼鉄道橋の維持管理に関する次の記述のうち，不適当なものはどれか。 | 特別全般検査は，地震や大雨等の災害時や類似変状の一斉調査時に実施する検査である。 | 個別検査は，全般検査，随時検査の結果「健全度A」と判定された場合に実施する。 | 平成19年に国土交通省から出された通達に基づき，維持管理における技術基準はJR，その他の民聞鉄道会社で統一されている。 | 供用を始めてから100年を超える鋼鉄道橋も複数現役として使用されており，建設時に適用された設計基準・設計荷重や使用材料などを理解しておく必要がある。 | 1 | 特別全数検査は，構造物の種別や線区の実態に合わせて，必要に応じて行う定期的な検査である。地震や大雨等の災害時や類似変状の一斉調査時に実施する検査は，随時検査という。
2018 | 46 | 下図に示す鉄道橋のＩビーム桁支点部に発生した疲労き裂に関する次の記述のうち，適当なものはどれか。 | 疲労き裂は支間中央側から発生，桁端部に向かって進展した。 | 疲労き裂は，支点部が適正に支持されてないことで生じる二次応力により発生した。 | 桁断面が小さいため，応急対策としてストップホールは施工しなかった。 | 恒久対策として，当該部をガウジングした後に再溶接した。 | 2 | 1)疲労き裂は，ソールプレート端部直上で発生し，支間中央側と桁端部に向かって進展したものと考えられる。2)適切な記述である。3)桁断面が小さくても，応急対策としてストップホールの施工は必要と思われる。4)恒久対策としては，当該部をガウジングした後に再溶接し，発生応力を低減するために当板補修などが必要である。 | 1 | 2018_046
2018 | 47 | 港湾鋼構造物の腐食，防食に関する次の記述において，（A）～（C）に当てはまる語句の組合せとして，適当なものはどれか。港湾鋼構造物は，鉛直方向に連続的に存在していることに起因し，（A）付近で集中的に腐食が生じる場合がある。この腐食を防ぐために，現在の港湾鋼構造物においては，（B）には電気防食，（C）には被覆防食が適用されている。 | （A）：平均海水面（B）：M.L.W.L.以下（C）：M.L.W.L.以上 | （A）：平均海水面（B）：L.W.L.以下（C）：L.W.L.-1m.以上 | （A）：L.W.L.（B）：M.L.W.L.以下（C）：L.W.L.-1m.以上 | （A）：L.W.L.（B）：L.W.L.以下（C）：M.L.W.L以上 | 3 | テキストの図14.3-3を参照のこと。
2018 | 48 | 港湾鋼構造物の点検診断に関する次の記述のうち，不適当なものはどれか。 | 無防食鋼構造物の場合，目視調査の結果に応じて，超音波厚さ計を用いた肉厚測定を行い，構造物の残存耐力の評価を行う。 | 電気防食工法の一般定期点検診断においては，照合電極を用いた電位測定により防食状態の確認を行う。 | 保護カバーの無いモルタル被覆の一般定期点検診断においては，目視によりモルタルの欠損やひび割れの状況の確認を行う。 | ペトロラタム被覆の一般定期点検診断においては，ペトロラタム系防食材の状況を目視により確認を行う。 | 4 | ペトロラタム被覆は，鋼表面のペトロラタム系防食材と保護カバーで構成されているので，目視調査は保護カバーが中心となる。
2018 | 49 | 下表に示す，内圧p，鉄管の内径D，管の板厚tの組み合わせにおいて，鉄管に発生する円周方向応力𝜎hがもっとも大きくなるのは，次のうちどれか。 | - | - | - | - | 2 | 円周方向応力の算出式は，次式で表される。 | 1 | 2018_049 | 1 | ans_2018_049
2018 | 50 | 下図に示すラジアルゲートの構造例に示された①～④の構造部材のうち，脚柱はどれか。 | ① | ② | ③ | ④ | 3 | ラジアルゲートの構造部材の名称は，①縦桁，②横主桁，③脚柱，④脚柱間連結トラスである。 | 1 | 2018_050
2017 | 1 | 鋼構造物の供用期間に関する次の記述のうち，適当なものはどれか。 | 設計供用期間を超えた鋼構造物は，使用してはならない。 | 物理的供用期間とは，損傷や材料の劣化などにより。使用や作用力に耐えられなくなるまでの期間を言う。 | 機能的供用期間とは，支承などの機能が低下し，使用や作用力に耐えられなくなるまでの期問を言う。 | 経済的供用期間とは，交通量の増加により渋滞が発生するなど，当初期待された要求性能を満足できなくなるまでの期間を言う。 | 2 | 1)設計供用期間を超えても，適切な維持管理が行なわれ機能的に問題がなければ，継続して使用されるのが一般的である。2)適切な記述である。3)機能的供用期間とは，供用後の社会環境の変化等によって対象構造物に要求される機能が変化し，期待される機能を満足しなくなることで使用ができなくなるまでの期間をいう。4)経済的供用期間とは，構造物の性能を維持したり，向上させたりするために必要となる費用を算出し，措置を行なって使用するよりも更新した方が経済的と判断され，使用を中止するまでの期間をいう。
2017 | 2 | 鋼材の性質に関する次の記述のうち，不適当なものはどれか。 | SS400は溶接を行うことを前提としておらず，C量がJISで規定されていない。 | SM520は溶接用鋼材であり，熱影響部の硬化，脆化を防止するため，C量がJISに規定されている。 | SM490YはSM490と引張強さは同等であるが，降伏点が低い。 | 焼入れ焼き戻しを行ったSM570は，炭素当量，溶接割れ感受性組成がJISに規定されている。 | 3 | SM490Yは，SM490と引張強さは同等であるが，降伏点が高い。
2017 | 3 | 鋼材の変遷に関する次の記述のうち，不適当なものはどれか。 | 1900年頃までの橋梁には，主に鋳鉄，錬鉄が用いられていた。 | 1910年頃の鋼材の化学成分は現行のSM400とほぼ同等であり，溶接に適している。 | 1925年にJES（日本標準規格）で鋼板・形鋼・平鋼がSS39として規定され，引張強さ，伸び，化学成分などが規定された。 | 1980年代以降，鋼材の高純化が進み，板厚方向の性能が向上した。 | 2 | 1910年頃の鋼材はでは，現行の溶接構造用鋼材と比較して，Siが非常に少なく，またP，Sが非常に多い。有害な，P，Sが多いため，これらの鋼材の溶接は避けたほうが良いと考えられている。
2017 | 4 | 塗装に関する次の記述のうち，適当なものはどれか。 | 下塗塗装には，一般に腐食因子の浸透を抑制し，鋼材の腐食反応を抑制する機能を有するものが用いられる。 | 上塗塗装は，美観の確保が主な目的であるため，略される場合もある。 | 無機ジンクリッチペイントは，一般に動力工具で素地調整を行った鋼材面に塗布する。 | 有機ジンクリッチペイントは，無機ジンクリッチペイントよりも防食性に優れる。 | 1 | 1)適切な記述である。2)上塗塗装は美観の確保だけでなく，等水や酸素の塗膜内への浸透を抑制し耐候性を確保することも主目的であり，省略されることはない。3)無機ジンクリッチペイントは，ブラスト処理した鋼材面に塗布しなければならない。4)有機ジンクリッチペイントは，密着性がよく動力工具で素地調整を行なった鋼材面にも塗布できるので，塗替え塗装にも適用できるが，無機ジンクリッチペイントに比べて金属亜鉛量少ないため，犠牲防食作用の点で防食性が劣る。
2017 | 5 | 鋼材の試験方法に関する次の記述のうち。適当なものはどれか。 | 引張試験において，降伏点が明確に現れない場合は，オフセット法による0.2%耐力を降伏点相当の強度とする。 | シャルピー衝撃試験における吸収エネルギーは，破断した試験片のぜい性破面率から算出する。 | ビッカース硬さは，鋼球を一定の高さから試験片に落下させ，そのくぼみ痕深さから求める。 | 板厚方向の引張特性を把握したい場合には，ダンベル型の板状試験片を用いるのが一般的である。 | 1 | 1)適切な記述である（テキスト37ページ）2)シャルピー衝撃試験機は，固定された軸を中心にして自由に回転できるハンマーが取り付けられており，試験片のノッチの反対側を叩いて破断し，ハンマーの持ち上げ確度と試験片破断後の振り上げ角度の差から，試験片を破断するのに要したエネルギー（吸収エネルギー）を算出する。3)ビッカース硬さは，試料の表面を平滑に仕上げ，四角錐形状のダイヤモンド圧子（対面角136°）を所定の荷重まで2～8秒押し付け，10～15秒間保持し，除荷した後のくぼみの対角線長さを測定し，それから計算されるくぼみの表面積に硬さが反比例するとして求める。4)板厚方向の引張特性を把握する場合は，丸棒試験片を用いた引張試験が一般的である。
2017 | 6 | 耐候性鋼に関する次の記述のうち，適当なものはどれか。 | 耐候牲鋼の表面には緻密なさび層が形成され，これが保護皮膜の役割を果たして，腐食が全く進行しなくなる。 | 耐候性向上に効果のある成分元素の一つはPであり，溶接性を向上させる効果もある。 | 耐候性鋼は，無塗装で使用することによりライフサイクルコストを低減させるものであり，塗装して使用することはない。 | 耐候性鋼は架橋地点における適用の妥当性を確認する必要があり，飛来塩分量などに注意する必要がある。 | 4 | 1)耐候性の表面には緻密なさび層が形成され，これが保護皮膜の役割を果たして，腐食の進行を抑制するが，腐食進行が全く進行しないわけではない。2)耐候性向上に効果のある成分元素の一つはPを含むため，溶接性は劣る。3)耐候性鋼の使用方法には，塗装仕様と，無塗装仕様がある。4)適切な記述である。
2017 | 7 | 防食に関する次の記述のうち，適当なものはどれか。 | 溶融亜鉛めっきは耐食性に優れるため，冬季に凍結防止剤を散布するような過酷な環境下でも適用可能である。 | 金属溶射は施工機材が現地に搬入できないため，工場施工が基本となる。 | 新設鋼構造物での重防食塗装の耐久性は，一般に20年程度である。 | 外部電源方式の電気防食は，直流電源装置により防食電流を鋼材に流すことで防食する方法である。 | 4 | 1)溶融亜鉛めっきは，海岸近くで海水飛沫を受けるような環境や，冬季に凍結防止剤散布を行なう橋梁のような過酷な腐食環境下では，表面に不働態皮膜が形成されず，めっき皮膜が消耗し早期に腐食が進行することから，適用場所の選択には注意を要する。2)金属溶射は，橋梁の補修に対して，支承全面をブラストした後，直ちに金属溶射を行い，表面に塗装を行なうという二重皮膜で防錆効果の向上を図る例もあり，現場施工も可能である。3)重防食塗装の定義では，新設塗装に期待する耐久性（防食性能と耐候性能）を厳しい腐食環境で30年以上としている。
2017 | 8 | 下図に示す等分布荷重を受けるゲルバーばりの曲げモーメント形状として，適当なものはどれか。なお，図中の白丸はヒンジを表す。 | - | - | - | - | 3 | 構造系から，中央ヒンジ部での曲げモーメントがゼロとなり，等分布荷重による曲げモーメントのため下側に凸となる2次曲線となる条件から，選定する。 | 1 | 2017_008
2017 | 9 | 下図に示す高カボルト摩擦接合において，作用力P＝1,200kNに抵抗するために必要な最低ボルト列数Nは，次のうちどれか。なお，高カボルトの1ボルト1摩擦面あたりの許容力は48kNとする。 | 4 | 5 | 8 | 9 | 2 | 2面摩擦接合のため，必要ボルト本数は，下記の式の通りとなり，応力方向に３列配置の場合には，直角方向に5列配置して，15本配置とする。 | 1 | 2017_009 | 1 | ans_2017_009
2017 | 10 | 溶接欠陥に関する次の記述のうち，不適当なものはどれか。 | 溶込み不良は，完全溶込み溶接のルート部が溶融されずに残った状態である。 | 低温割れは，溶接時の気温が低いと発生する割れの総称である。 | 融合不良は，溶接ビードと開先面の間や多層溶接でビード間が十分に溶け合っていない状態である。 | ラメラテアは，十字継手などの溶接を行う際に板厚方向拘束力が大きい場合，熱影響部付近に母材表面と平行に生じる割れである。 | 2 | 低温割れは，溶接部が室温近辺（200℃程度以下）に冷却した後に発生し，時間とともに伝播していく割れである。
2017 | 11 | 摩擦接合用の高力ボルトに関する次の記述のうち，不適当なものはどれか。 | 1セットのF10Tは，ボルト1個，ナット1個，座金2個で構成される。 | 1セットのS10Tは，ボルト1個，ナット1個，座金1個で構成される。 | 1製造ロットのF10Tのトルク係数値は，平均値と標準偏差がJISで規定されている。 | 1製造ロットのS10Tのトルク係数値は，平均値と標準偏差がJISで規定されている。 | 4 | トルシア型高力ボルト（S10T）は，JIS規格ではなく，日本鋼構造協会規格JSSⅡ-09にて，規定されている。
2017 | 12 | 溶接法に関する次の記述のうち，適当なものはどれか。 | 被覆アーク溶接で吸湿した溶接棒を用いると，高温割れが発生することがある。 | 疲労き裂の補修には，一般にティグ溶接が用いられる。 | CO2アーク溶接は風の影響を受けやすく，防風対策が必要となる場合もある。 | サブマージアーク溶接は溶着速度が大きく，あらゆる溶接姿勢での溶接が可能である。 | 3 | 1)溶接棒が吸湿すると，アーク力が強くなり，スラグの被りが不安定になったり，スパッタが増加する等，溶接作業性が劣化する。また，特に低水素系溶接棒の場合は溶着金属の水素量増加による耐割れ性の劣化や，ブローホール，ピット発生の原因ともなる。2)ティグ溶接は，溶接ビードの止端を再溶融して形状を改善するために用いられることもある。ただし，作業能率が劣るため，補修溶接に多用されるとはいえない。3)CO2アーク溶接は，シールドガスを使うため風の影響を受けやすく，風速2m/s以上の場合は，防風対策が必要となる場合もある。4)サブマージアーク溶接は溶着速度が大きいが，溶接姿勢は，下向き，横向きに限られる。
2017 | 13 | 高力ボルトの遅れ破壊に関する次の記述のうち。もっとも不適当なものはどれか。 | 降伏耐力よりも大きな軸力が負荷されることで発生する。 | 引張強度が1,200N/mm2程度以上のボルトで発生しやすい。 | ボルト周囲の温度が高いほど発生しやすい。 | 腐食環境の厳しい箇所で発生しやすい。 | 1 | 降伏耐力よりも大きな軸力が負荷された場合には，その時点で降伏するため，遅れ破壊に至ることはない。
2017 | 14 | 溶接残留応力に関する次の記述のうち，不適当なものはどれか。 | 溶接残留応力があるため，繰り返し応力が圧縮域で変動しても疲労き裂が発生する。 | 引張溶接残留応力の大きさは降伏応力に近いため，部材の引張強度が低下する。 | 薄板集成構造物では，溶接残留応力の影響で局部座屈耐力が低下することがある。 | 製作時において，溶接部が周囲の部材に拘束されると溶接残留応力が大きくなる。 | 2 | 溶接残留応力は実際の応力変動範囲を変化させ，引張の残留応力は疲労強度を低下させる。しかし，その影響は残留応力を考慮した最大応力が降伏応力に達すると飽和するため，部材の引張強度は低下しない。
2017 | 15 | 下図に示す斜線部の高さ方向（y軸方向）の図心位置（x軸からの距離）は，次のうちどれか。 | 4ｍ | 5ｍ | 6ｍ | 7ｍ | 2 | 重心位置（x軸からの距離） | 1 | 2017_015 | 1 | ans_2017_015
2017 | 16 | 鋼構造物の補修・補強に関する次の記述のうち，不適当なものはどれか。 | 補修・補強工事の施工記録を残しておく必要がある。 | ライフサイクルコストを算定して，補修・補強工法を選定することが望ましい。 | 疲労き裂であっても，原因によっては削込みなどの簡易な補修で良い場合もある。 | 建設当時の設計図書が完備されている場合は，事前に現地踏査を行わなくてもよい。 | 4 | 建設当時の設計図書や補修・補強工事の施工記録が残されていても，その後に新たな損傷や生じたり，周辺状況が変化したりしている可能性もあり，現地踏査を実施する必要がある。
2017 | 17 | 点検の頻度に関する次の記述のうち，不適当なものはどれか。 | 道路橋は，5年に1回の頻度で定期点検を行うことを基本とする。 | 鉄道橋は，5年に1回の頻度で通常全般検査を行うことを基本とする。 | 一般的な港湾の施設（通常点検診断施設）は，5年に1回の頻度で点検診断を行うことを基本とする。 | 水力発電関連構造物は，１年に１回程度の頻度で外部からの点検を行うことを基本とする。 | 2 | 1)適切な記述である。2)鉄道橋は，2年に1回の頻度で通常全般検査を行うことを基本とする。3)一般的な港湾の施設（通常点検診断施設）は，5年以内ごとに少なくとも1回の一般定期点検診断を行うので，適切な記述である。4)水力発電関連構造物の定期点検は，定められた期間ごとに目視，操作確認，簡単な計測等を行い，異常の有無や調査の要否を判定する。その中で，水圧鉄管については，鉄管外面から実施できる項目は１年程度の間隔で，鉄管内面は3年以上の間隔で実施している場合が多いので，適切な記述である。
2017 | 18 | 重大な損傷が発生もしくは落橋した次の橋梁のうち，主たる原因が腐食のものはどれか。 | 国道25号線山添橋（奈良県） | ミネアポリスⅠ－35W橋（アメリカ，ミネソタ州） | 国道23号線木曽川大橋（三重県） | 聖水大橋（韓国，ソウル） | 3 | 1)山添橋（鋼３径間連続鈑桁橋，橋長128.02m，1971年竣工）は，平成18年10月の点検時に主桁に1mにおよぶ亀裂が発見され，安全のために通行止めと応急対策が実施された。2)2007年8月1日，ミネアポリス市のミシシッピ川に架かる橋長1,907フィートのI-35W高速道路橋（8車線）で，中央径間の上路トラス部に破滅的な損傷が発生した。崩落原因は，主構ガセットプレーの耐力不足とされている。3)2007年6月20日に上り線の橋梁のトラス斜材に鋼材腐食による破断が見つかり，緊急修復工事が行われた。4)1994年10月21日，韓国の首都ソウル市中心部の漢江に架かる聖水大橋の中央部分の48mが突然崩落した。中央の吊り桁を鋼製トラスから吊っていたＩ型断面の吊り部材の溶接不良が主原因と考えられる。
2017 | 19 | 磁粉探傷試験に関する次の記述のうち，適当なものはどれか。 | 欠陥磁紛模様の幅は，欠陥開口幅にほぼ等しい。 | 試験体が強磁性体でないと適用することができない。 | ピンホールのような点状の欠陥を検出するのに適している。 | 欠陥の長さおよび深さを測定することができる。 | 2 | 1)欠陥磁紛模様の幅は，欠陥開口幅を拡大して表示される。2)適切な記述である。3)ピンホールのような点状の欠陥の検出は困難である。4)欠陥の長さは分かるが，深さ方向の形状や大きさはわからない。
2017 | 20 | コンクリート構造物の調杳方法に関する次の記述のうち，不適当なものはどれか。 | コンクリート中の塩化物イオン含有量の分析は，実構造物から採取したコンクリートを粉砕した試料中に含まれる塩分の全量を測定する方法が一般的である。 | サーモグラフィー法は，コンクリート表面の温度差により，コンクリート内部のはく離などの変状を推定することができる。 | 一般の電磁波レーダーは，鉄筋位置および鉄筋径を計測することができる。 | 放射線透過試験は，コンクリート内部の鋼材位置だけでなく，PCグラウトの充填状況を把握することができる。 | 3 | 電磁波レーダーでは鉄筋位置は計測できるが，鉄筋径の推定は難しい。
2017 | 21 | 腐食環境，防食性能の測定・計測に関する次の記述のうち，不適当なものはどれか。 | 海水中にある流電陽極の消耗量調査は，潜水士が陽極の形状寸法を測定することで行う。 | 碁盤目試験は，塗膜の素地への付着性および塗膜の層間付着性を評価する試験方法である。 | 塗膜の光沢を測定することで，紫外線による塗膜の劣化状況を評価することができる。 | 付着塩分量を測定する方法には，ガーゼにより拭き取り塩素イオン検知管を用いて測定する方法，電導度法，アドヒージョンテストなどがある。 | 4 | 付着塩分量を測定する方法には，従来，ガーゼにより拭き取り，塩素イオン検知管を用いて測定する方法が用いられていたが，新たにブレッセル法や電導度法が開発され，より精度よく測定することが可能となった。アドヒージョンテストは，塗膜の付着性を試験する手法であり，付着塩分量の測定はできない。
2017 | 22 | ひずみ測定に関する次の記述のうち，適当なものはどれか。 | 主応力方向が不明であったため，2軸ゲージを用いることとした。 | 疲労損傷比の評価を目的としたひずみ測定のため，1軸ゲージを出来る限り溶接止端に近づけて貼り付けた。 | 板の面外曲げ応力を確認するため，板の表裏にひずみゲージを貼付し，その平均値を面外曲げ成分とした。 | 動ひずみ測定において，高周波成分のノイズを除去するために，ローパスフィルタ処理を行った。 | 4 | 1)主応力方向が不明の場合は，通常3軸ゲージを用いて主応力方向を計測する。2)疲労損傷比の評価を目的としたひずみ測定では，ホットスポット応力を求める場合がある。その測定位置は，溶接止端位置から0.4tおよび1.0t（t：板厚）であり，溶接止端に近づきすぎると，溶接ビードによる局部的な応力集通が含まれてしまう。3)板の面外曲げ応力は，板の表裏にひずみゲージを貼付して，そのひずみ差分から求める。4)適切な記述である。
2017 | 23 | 超音波厚さ計による測定方法に関する次の記述のうち，不適当なものはどれか。 | 板厚は，超音波の周波数と超音波を入射してから戻ってくるまでの時間の積で求める。 | 表面にさびや浮いたスケールがある場合，除去した後にサンドペーパーなどで仕上げる。 | 点検で一般的に用いられる探触子は二振動子垂直探触子である。 | 超音波厚さ計は，JISで定められた試験片を用いて定期点検を行う必要がある。 | 1 | 板厚は，超音波パルスが材料中を伝わる速度と，測定面～裏面間の往復時間から算定する。
2017 | 24 | コンクリートの中性化に関する次の記述のうち，適当なものはどれか。 | 水セメント比が大きいほど，中性化の進行が遅くなる。 | フェノールフタレイン溶液を噴霧して，赤色に変色した領域が中性化領域である。 | 中性化深さの測定はコア採取によるものとし，はつり面で行ってはならない。 | 鉄筋コンクリートで中性化が進行すると，鉄筋が腐食してかぶりコンクリートのひび割れ，剥落を生じる。 | 4 | 1)水セメント比が大きいほど，中性化の進行は早くなる。2)フェノールフタレイン溶液を噴霧して，赤色に変色した領域はアルカリ化領域である。3)中性化深さの測定はコア採取あるいは，はつり面で行う。4)適切な記述である。
2017 | 25 | 非破壊検査に関する次の記述のうち、不適当なものはどれか。 | 浸透探傷試験では，洗浄液，浸透液，現像剤の3種類の探傷剤が用いられる。 | 磁粉探傷試験において，想定する欠陥の方向に対して平行するように磁束を与えることが重要である。 | 超音波探傷試験において，十字継手の欠陥を検査する場合には，斜角探傷法を用いるのが一般的である。 | 渦流探傷試験において，周波数が高くなると探傷深さが浅くなる。 | 2 | 磁粉探傷試験では，想定する欠陥の方向に対して直交するように磁束を与えることが重要である。
2017 | 26 | 下図に示す両端ヒンジ支持のはりの曲げ振動に関する記述のうち，適当なものはどれか。なお，はりは均質で等断面とする。 | 長さが2倍になると，固有周期は4倍になる。 | 単位体積あたりの質量が2倍になると，固有周期は4倍になる。 | 弾性係数が2倍になると，固有周期は4倍になる。 | ヒンジ機能が失われ両端とも固定端になると，固有周期は4倍になる。 | 1 | はりの曲げ振動数は，次式で与えられる。 | 1 | 2017_026 | 1 | ans_2017_026
2017 | 27 | 下図に示す銅I桁道路橋桁端部の想定される腐食原因として，不適当なものはどれか。 | 支承の機能低下 | 凍結防止剤や飛来塩分の蓄積 | 伸縮装置の破損 | 通気性の悪さ | 1 | 支承機能の低下は，腐食原因の結果によって生じる損傷である。 | 1 | 2017_027
2017 | 28 | 点検において，下図に示す下横溝ガセットプレート溶接部から長さ約100㎜の疲労き裂が発生しているのを発見した場合の措置として，もっとも不適当なものはどれか。 | 応急対策として，き裂先端にストップホールを施工した。 | き裂が発生した桁の直上の車線に対して通行規制を行った。 | き裂先端にマーキングを行い，経過観察とした。 | 同じ橋梁内で，同様な構造部位に対して再度点検を行った。 | 3 | 急激なき裂の進行が考えられるため，経過観察の措置は不適切である。 | 1 | 2017_028
2017 | 29 | 下図に示す腐食事例の原因として，不適当なものはどれか。 | 写真1は，伸縮継手部からの漏水が原因である。 | 写真2は，斜材貫通部における土砂の堆積が原因である。 | 写真3は，箱桁内に侵入した雨水等の滞水が原因である。 | 写真4は，床版水抜きパイプからの漏水が原因である。 | 2 | 写真2は，路面付近に繰り返し生じる滞水により腐食が進行したものである。この部位は滞水しやすいと同時に，コンクリートに覆われた部分（埋設部）と露出部のうちコンクリート境界部付近との間でマクロセル腐食が発生することで，腐食が進行しやすい箇所である。 | 1 | 2017_029
2017 | 30 | 下図に示す耐候性鋼橋への対応として，もっとも不適当なものはどれか。 | 写真1は保護性さびが形成されていると判断し，措置は行わなかった。 | 写真2は層状剥離さびと判断し，板厚測定を行った。 | 写真3はうろこ状さびと判断し，経過観察とした。 | 写真4は保護性さびが形成されていないと判断し，塗装を行った。 | 3 | うろこ状さびでは，板厚減少が進行していると推定されるため，板厚測定などを実施して，損傷状況を把握する必要がある。そのため，経過観察という対応は不適切である。 | 1 | 2017_030
2017 | 31 | 次の継手の設計疲労寿命の試算結果として，適当なものはどれか。 | 25万回 | 50万回 | 75万回 | 100万回 | 1 | 疲労寿命曲線の関係（Δσm⋅N=C）から求める。 | 1 | 2017_031 | 1 | ans_2017_031
2017 | 32 | 軸方向力を受ける高力ボルト継手のボルト取替えを行う場合，ボルト列の取替え順序として，適当なものはどれか。 | - | - | - | - | 3 | 主として軸方向力を受ける継手では，最初に添接版の片側の中央のボルト列を取替え，次に中央の列から両方の列へ交互に取替える。 | 1 | 2017_032
2017 | 33 | 下図に示す単純はりのA断面における下縁応力として，適当のものはどれか。 | 25N/mm2 | 50N/mm2 | 100N/mm2 | 弾性係数が与えられていないため，算出できない。 | 2 | - | 1 | 2017_033 | 1 | ans_2017_033
2017 | 34 | 鋼構造物の腐食に関する次の記述のうち，不適当なものはどれか。 | 鋼製橋脚は根巻コンクリートとの地際付近でマクロセル腐食を生じることがある。 | 鋼製橋脚横梁内部では，滞水により下フランジに腐食を生じることがある。 | 港湾構造物では，平均海水面付近で激しい局部腐食を生じることがある。 | ダムゲートでは，水位変動がある位置のスキンプレートで腐食を生じることがある。 | 3 | 港湾構造物では，朔望平均満潮面の上側の飛沫帯での腐食速度が最も大きい。干満帯に属する平均海水面付近では，平均干潮面直下に発生する集中腐食の原因とされている酸素濃淡電池のカソードとして作用するため，腐食速度は遅い。
2017 | 35 | 溶接部の疲労に関する次の記述のうち，適当なものはどれか。 | 継手の疲労強度等級は，疲労試験結果の下限もしくは非超過確率97.7%の値を用いて設定されている。 | 変動振幅応力に対する応力範囲の打切り限界は疲労限と呼ばれ，作用する最大応力範囲がこの値以下の場合は疲労き裂が生じないとみなせる応力範囲である。 | 溶接部の疲労強度に与える影響が大きい要因として，継手形状，母材の降伏点，残留応力が挙げられる。 | 溶接部の疲労損傷度は，応力範囲の3乗に反比例する。 | 1 | 1)適切な記述である。2)一定振幅応力に対する応力範囲の打切り限界は疲労限と呼ばれ，作用する最大応力範囲がこの値以下の場合は疲労き裂が生じないとみなせる応力範囲である。3)溶接部の疲労強度に与える影響が大きい要因として，継手形状や残留応力が挙げられるが，母材の降伏点の影響はない。4)溶接部の疲労損傷度は，D(n)Cimi=Δσ⋅で与えられ，応力範囲の3乗に比例する。
2017 | 36 | 腐食した鋼部材の補修・補強に関する次の記述のうち，適当なものはどれか。 | JIS制定以前の鋼材の溶接性を，Ceq，Pcmの値から判断した。 | 摩擦係数の向上を期待して腐食面の凹凸を残し，高力ボルトで当て板を取り付けた。 | 腐食してゆるんだリベットを，支圧接合用打ち込み式高力ボルトに取り替えた。 | 部材全体の平均板厚による耐力評価をもとに，当該引張部材の補修を再塗装とした。 | 3 | 1)JIS制定以前の鋼材の溶接性は，特にS（硫黄）の含有量に注意を払う必要があり，炭素当量（Ceq）や割れ感受性指数（PCM）も合わせて評価することが望ましい。2)腐食した部分に凹凸があり，所定の摩擦係数が確保できない場合がある。このような場合は凹凸を除去して所定の摩擦係数を確保できるように，接触面を不陸修正材等で処理する必要がある。3)適切な記述である。4)腐食した引張部材の破断は，最大腐食位置に発生するため，最小断面の平均板厚を用いた有効板厚，あるいは最大断面欠損率による有効板厚を用いて強度評価を行う。
2017 | 37 | ルートき裂に関する次の記述のうち，不適当なものはどれか。 | 荷重非伝達型十字溶接継手では，止端き裂よりルートき裂が発生しやすい。 | 荷重伝達型十字溶接継手において，ルート破壊に対する疲労強度等級はH等級である。 | 一般的に，ルートき裂が表面に現れた時の表面き裂長はビード内部のき裂長より短い。 | ルートき裂は止端部よりもビード上に現れることが多い。 | 1 | 荷重非伝達型十字すみ肉溶接継手では，溶接止端部から疲労亀裂が生じ，その疲労強度は溶接止端の形状や溶接脚長，板厚，溶接止端での残留応力などに依存する。
2017 | 38 | 地震により支承部に発生する損傷のうち，生じる可能牲がもっとも低いのは，次のうちどれか。 | サイドストッパーの破断 | セットボルトの破断 | ローラー沓のローラーの抜け出し | ソールプレート溶接部を起点とした下フランジの破断 | 4 | ソールプレート溶接部を起点とした下フランジの破断は，常時の交通荷重によって生じた疲労損傷より生じる現象であり，地震時に発生する可能性は低い。
2017 | 39 | コンクリート構造物の損傷に関する次の記述のうち，不適当なものはどれか。 | 凍害とは，コンクリート中の水分の凍結融解の繰り返しに伴うコンクリートの破壊現象である。 | アルカリシリカ反応とは，骨材中に含まれる反応性鉱物がアルカリ金属イオンを主成分とする水溶液と反応して吸水膨張し，コンクリ一トにひび割れを生じさせる現象である。 | 塩害とは，コンクリート内部の鋼材が塩分の影響で腐食膨張し，コンクリートのひび割れはく離を生じる現象である。 | 乾燥収縮ひび割れとは，セメントの水和反応に伴って打設後10～30日以内に牛じる現象である。 | 4 | 乾燥収縮ひび割れは，打設時期や部材寸法によって異なるが、材齢2～3ヶ月以降に発生する。乾燥収縮ひび割れは，セメントゲル細孔中の水分の蒸発に伴って，セメントペースト部分が乾燥収縮し，この自由収縮がコンクリート中の骨材や鉄筋，あるいは接合部材によって拘束されることにより引張応力を生じて発生する。
2017 | 40 | 下図に示す柱のうち，有効座屈長が最も長いものはどれか。なお，材端条件は図の下にある表のとおりである。 | - | - | - | - | 2 | 柱の有効座屈長は，以下のようになる。（道路橋示方書鋼橋編参照）1)有効座屈長＝0.5L2)有効座屈長＝2.0L3)有効座屈長＝0.7L4)有効座屈長＝1.0L | 1 | 2017_040
2017 | 41 | 鋼道路橋において疲労損傷が多く発生する部位として，不適当なものはどれか。 | 鋼Ⅰ桁橋の主桁と横桁の交差部 | 鋼床版橋の垂直補剛材上端部 | 鋼Ⅰ桁橋の主桁下フランジの突合せ溶接部 | 閉断面縦リブを用いた鋼床版の縦リブとデッキプレートの溶接部 | 3 | 疲労損傷の事例は，テキストに紹介されているので，参照していただきたい。1)テキストp237の図9.2-22)テキストp247の図9.2-193)該当部はなし4)テキストp246の図9.2-18
2017 | 42 | プレストレストコンクリート橋に関する次の記述のうち，不適当なものはどれか。 | PC鋼材をあらかじめ緊張させてコンクリートを打設し，硬化後にPC鋼材の緊張力を解放してコンクリートにプレストレスを与える方法を，プレテンション方式という。 | プレテンション方式では，PC鋼材とコンクリートの付着によってコンクリートにプレストレスを与える。 | 硬化後のコンクリートに定着材を設け，PC鋼材を緊張して，コンクリートにプレストレスを与える方法を，ポストテンション方式という。 | ポストテンション方式では，PC鋼材が通るシース内にグラウトを注入してPC鋼材とコンクリートを付着させることで，コンクリートにプレストレスを与える。 | 4 | ポストテンション方式では，PC鋼材を緊張している定着具からプレストレスを導入している。PC鋼材が通るシース内にグラウトを注入しているのは，PC鋼材の腐食を防止し，PC鋼材とコンクリートを付着させることでプレストレスの抜け防止（フェールセーフ）しているが，プレストレスを与えているわけではない。
2017 | 43 | 鋼道路橋の損傷に関する次の記述のうち，不適当なものはどれか。 | 伸縮装置の損傷は，輪荷重による繰返し荷重が主な原因と言われている。 | 支承の機能低下には，伸縮装置部からの漏水が影響する場合がある。 | 照明柱基部の腐食損傷には，凍結防止剤の散布が影響する場合がある。 | 鋼製高欄は，交通振動により疲労き裂を生じる場合がある。 | 4 | 照明柱あるいは道路標識など，細い支柱で支えられた高い施設では，その基部に風などによる振動で疲労き裂が生じる場合があるが，横方向に繰り返し荷重が作用しない鋼製高欄では，交通振動による疲労損傷が発生する可能性はないと考えられる。
2017 | 44 | 下図は，道路橋の定期点検で見つかった鉄筋コンクリートT桁橋のひび割れである。損傷の原因として，もっとも適当なものはどれか。なお，図中の破線部分は鉄筋を示す。 | 乾燥収縮 | せん断力 | 曲げモーメント | アルカリシリカ反応 | 3 | ひび割れ発生箇所は，主鉄筋が曲げ上げられて主鉄筋量が減少した部位であり，曲げ耐力が支間中央部に比べて小さい箇所である。そのため，曲げモーメントによって生じた曲げひび割れと推定される。 | 1 | 2017_044
2017 | 45 | 鉄道橋の検査に関する次の記述のうち，適当なものはどれか。 | 特別全般検査は，地震や台風の後に行われる。 | 個別検査は，全般検査および随時検査において健全度がB以下の場合に実施される。 | 随時検査は，毎日あるいは日常的に軌道管理などとあわせて行われる。 | 検査責任者の業務は，鉄道事業者以外の者が務めることはできない。 | 4 | 1)特別全般検査は，構造物の種別や線区の実態に合わせて，必要に応じて行う定期的な検査である。地震や台風の後に行われる検査は，随時検査である。2)個別検査は，全般検査および随時検査において健全度がAの場合に実施される。3)随時検査は，地震や台風の後に行われる。4)適切な記述である。
2017 | 46 | 鋼鉄道橋で用いられる保守限応力度に関する次の記述のうち，不適当なものはどれか。 | 保守限応力度は，既設桁の安全性の照査に用いる許容応力度である。 | 引張部材の保守限応力度は，静的耐力と疲労の両方を考慮して定められている。 | 同一の鋼種を用いたリベット桁と溶接桁の保守限応力度は，リベット桁の方が低い。 | 部材に発生する最大応力度に対する保守限応力度の割合を，現有応力比率という。 | 3 | テキストp358に示されるように，リベット桁（非溶接桁）の保守限応力度は，myσ=0.8σであり，溶接桁の保守限応力度は，myσ=0.7σである。
2017 | 47 | 港湾鋼構造物の構造上の特徴に関する記述中の(A)～(D)に当てはまる語句の組合せとして，適当なものはどれか。矢板式係船岸の場合，鋼矢板に作用する(A)に起因した曲げモーメントが最大となる箇所は一般に(B)付近である。桟橋の場合，(C)に作用する曲げモーメントが最大となる箇所は(D)である。そのため，これらの箇所を重点的に点検診断する必要がある。 | - | - | - | - | 3 | テキストp375～376の記述を参照 | 1 | 2017_047
2017 | 48 | 港湾鋼構造物に適用される防食工法に関する次の記述のうち，不適当なものはどれか。 | 被覆防食工法の適用範囲は，一般に朔望平均干潮面（L.W.L.）以浅である。 | 現地施工が可能な被覆防食工法には，水中硬化形被覆，ペトロラタム被覆，モルタル被覆がある。 | 電気防食工法の適用範囲は，一般に平均干潮面（M.L.W.L.）以深である。 | 流電陽極方式電気防食工法は，水中に設置した陽極と鋼材の異種金属電池作用により，鋼管杭へ防食電流を流入させ，腐食を防止する工法である。 | 1 | テキストp382の図14.3-3に示されるように，被覆防食工法の適用範囲は，一般に朔望平均干潮面（L.W.L.）－1m以浅である。
2017 | 49 | 水圧鉄管およびダムゲートにおける許容応力算出のための安全率の組み合わせとして，適当なものはどれか。 | - | - | - | - | 1 | 水圧鉄管の安全率の記載は，テキストp403の左側7行目，ダムゲートの安全率はp412の右側6行目に記載されている。 | 1 | 2017_049
2017 | 50 | 水力発電に関わる土木鋼構造物に関する次の記述のうち，適当なものはどれか。 | 止水性が求められる水圧鉄管とダムゲートでは，リベット接合は使用されていない。 | 水圧鉄管とダムゲートでは，鋼材の余裕厚の設定方法が異なる。 | 電気事業法の適用を受けるため，河川法の適用外である。 | 淡水環境で使用されるため，鋼材の腐食速度は緩やかで，概ね0.3㎜/年程度である。 | 2 | 1)水圧鉄管やダムゲートでも，リベット接合は使用されている。2)適切な記述である。3)河川内に設置される構造物については，河川法並びに河川管理施設等構造令の適用を受ける。4)淡水環境で使用されるため，鋼材の腐食速度は緩やかで，概ね0.03㎜/年程度である。
2016 | 1 | 点検の種類，時期および目的に関する次の記述のうち，不適当なものはどれか。 | 初回点検は，構造物の竣工後や補修・補強後などに実施する点検で，構造物の初期状態を把握する目的で実施する。 | 日常点検は，数日程度の比較的短い間隔で実施する点検で，第三者に対する安全確保を主目的として実施する。 | 定期点検は，数年程度の間隔で実施する点検で，構造物の健全性を把握する目的で実施する。 | 臨時点検は，1)～3)の各点検から必要と判断された場合に実施し，損傷原因や程度を詳細に把握する目的で実施する。 | 4 | 臨時点検は，地震，台風等の自然災害や，火災，事故後に実施する点検で，これらの影響で損傷等が発生していないか確認することを目的として実施する。
2016 | 2 | 点検，診断に関する次の記述のうち，不適当なものはどれか。 | 設計図書，維持管理状態の関連資料などを参考に入念な事前準備を行った。 | 点検方法，点検姿勢，点検時の安全性確保などを考慮した点検計画を策定した。 | 過去の点検結果を入念に調査し，主観的な診断が行えるようにした。 | 正しい診断を行うため，最新のIT技術を活用した記録方式を採用した。 | 3 | 診断は，点検によって明らかとなった事実をもとに，客観的な基準によって，安全性，使用性等について判断し，それらを統合し行政的な判断も含めて最終判断を行う。
2016 | 3 | 土木構造物のライフサイクルコストに関する次の記述のうち，不適当なものはどれか。 | 計画，設計，建設，維持管理，廃棄にかかる費用の合計で示される。 | 補修時の規制や通行止めに伴う交通渋滞などの社会的損失を算入する手法もある。 | 構造物の資産価値を表す値ではない。 | 点検間隔に依存しない。 | 4 | 点検間隔が短くすれば点検費用は増大するが，損傷の発見が早くできるため，適切な維持補修が可能となり，ライフサイクルコストは低減すると考えられる。
2016 | 4 | 溶接構造用圧延鋼材のJIS規格に関する次の記述のうち，不適当なものはどれか。 | 降伏点または耐力の下限値は，鋼材の厚さが増すにしたがい下がる傾向にある。 | 引張強さの規格値は，下限値と共に上限値が定められている。 | SM400A，B，Cは，それぞれシャルピー吸収エネルギーの下限値が定められている。 | 引張試験には板厚により異なる試験片形状が用いられる。 | 3 | 鋼材記号の末尾にあるA・B・Cの記号は「シャルピー吸収エネルギー」の値により分類されたものである。これは材料の「粘り強さ」を表わす指標で，この値が大きいほど「粘り強い」ことになる。Aは「規定なし」，Bは27ジュール(0℃)以上，Cは47ジュール(0℃)以上である。つまり，SM400Aについては，シャルピー吸収エネルギーの下限値は定められていない。
2016 | 5 | 下表は，古い橋梁から採取した試料の成分分析結果を示している。成分分析結果から，溶接可能と判断できる試料の数は，次のうちどれか。 | 1つ | 2つ | 3つ | なし | 4 | 試料１は，溶接性の指標Mn／C＝6.0≧2.5を満足するが，Pが0.5%程度と高いため伸びが著しく低い錬鉄と推定され，溶接には適さない。試料２は，Mn／C＝4.8≧2.5を満足し，Pも0.03%と低い。製作時期から推定するとベッセマー鋼と推定される。Sが0.087%と高く，現行の溶接用鋼材（Sは0.035%以下）と比べて多いので溶接には適さないと思われる。試料３は，溶接性の指標Mn／C＝1.8＜2.5を満足しないので，溶接には適さない。 | 1 | 2016_005
2016 | 6 | 支問30mの単純桁上を図に示す車両が一定速度で通過したとき，支間中央の曲げモーメントと時間の関係として，適当なものはどれか。なお，車両の通過に伴う衝撃，振動は考慮しないものとする。 | - | - | - | - | 2 | - | 1 | 2016_006
2016 | 7 | 鋼材溶接時の予熱に関する次の記述のうち，不適当なものはどれか。 | 鋼材を溶接する場合，一般に鋼材の合金元素量が多いほど，また板厚が薄いほど溶接割れが生じやすくなるため，予熱が必要になる。 | 予熱低減鋼は，溶接割れ感受性組成PCMを低くした鋼材で，溶接時の予熱温度を低減あるいは予熱の省略が可能である。 | 予熱の方法には，ガス炎加熱法，電気抵抗加熱法，電磁誘導加熱法などがある。 | 予熱は溶接直後の冷却速度を遅くするとともに，拡散性水素の放出を助長することにより低温割れを防止することを目的としている。 | 1 | 鋼材を溶接する場合，板厚が厚いほど溶接割れが生じやすくなるため，予熱が必要となる。
2016 | 8 | 防食に関する次の記述のうち，適当なものはどれか。 | 金属溶射は，溶融した亜鉛－アルミニウム合金などを吹きつけた後に，封孔処理を行うのが原則である。 | ふっ素樹脂塗装は，厳しい腐食環境で使用されるが，光沢の長期間保持性能に劣る。 | 溶融亜鉛めっき被膜の亜鉛付着量は，膜厚で評価する。 | 塩化ゴム系塗料は，速乾性に富み，現在も多用されている。 | 1 | 2)ふっ素樹脂塗装は，厳しい腐食環境で使用されるが，光沢の長期間保持性能に優れる。3)溶融亜鉛めっき被膜の亜鉛付着量は，単位面積当たりの付着質量で評価する。4)塩化ゴム系塗料は，速乾性に富むが，廃棄焼却時にダイオキシン発生の恐れがあるため，現在では使用されていない。
2016 | 9 | ある鋼材の引張試験を行ったところ，下図に示す力と伸びの関係が得られた。下図から求められる諸量について，適当なものはどれか。なお，試験片の原断面積は100mm2とする。 | 破断伸びは25%である。 | 降伏点は300N/mm2である。 | オフセット法による0.2%耐力は300N/mm2である。 | 引張強さ500N/mm2である。 | 4 | 1)破断伸びは，破断した時の伸びであり，図より25%より大きな値である。2)明確な降伏点は，現れていない。3)オフセット法による0.2%耐力は，永久伸びが0.2%になるときの耐力であり，図から判断して400N/mm2以上と思われる。 | 1 | 2016_009
2016 | 10 | 硬さ試験に関する次の記述のうち，適当なものはどれか。 | ビッカース硬さ試験は，超硬合金球の圧子を試料に押し込み，くぼみの直径から硬さを求める試験である。 | ロックウェル硬さ試験は，正四角錐のダイヤモンド圧子を試料に押し込み，くぼみの対角線長さから硬さを求める試験である。 | ショア硬さ試験は，ダイヤモンドハンマを試科に落下させ，跳ね上がり高さから硬さを求める試験である。 | ブリネル硬さ試験は，円錐形のダイヤモンド圧子などを試料に押し込み，くぼみの深さから硬さを求める試験である。 | 3 | 1)ブリネル硬さ試験は，超硬合金球の圧子を試料に押し込み，くぼみの直径から硬さを求める試験である。2)ビッカース硬さ試験は，正四角錐のダイヤモンド圧子を試料に押し込み，くぼみの対角線長さから硬さを求める試験である。3)記載通りである。4)ロックウェル硬さ試験は，円錐形のダイヤモンド圧子などを試料に押し込み，くぼみの深さから硬さを求める試験である。
2016 | 11 | 下図に示す様に，単純ばりに荷重P1が作用した状態で，はりの軸方向に圧縮力P2を作用させたとする。このとき，はりの支間中央の断面において，下縁応力度が0となるP2は，次のうちどれか。なお，P2は，はり断面の図心に作用させるものとし，自重の作用およびたわみによる付加曲げは考慮しないものとする。また，はり断面は軸方向に一様であり，平面保持の仮定が成立するものとする。 | 300N | 600N | 3,000N | 6,000N | 3 | 最初に，梁に発生する曲げモーメントMのみによる下縁引張応力度σtを算定し，その下縁引張応力度をゼロとするような軸力P2を求める。 | 1 | 2016_011 | 1 | ans_2016_011
2016 | 12 | 溶接方法に関する次の記述のうち，不適当なものはどれか。 | セルフシールドアーク溶接は，風の影響を受けにくい。 | サブマージアーク溶接は，溶接姿勢が下向きに限られる。 | 被覆アーク溶接は，全ての溶接姿勢に用いることができる。 | イナートガスアーク溶接は，全ての溶接姿勢に用いることができる。 | 2 | サブマージアーク溶接は，溶接姿勢は，下向き，横向きに限られる。
2016 | 13 | 高力ボルト接合に関する次の記述のうち，適当なものはどれか。 | 所要のすべり耐力を確保できない恐れがあるため，支圧接含，摩擦接合ともに接合部材長手方向のボルト本数は，10本以下とするのがよい。 | 片側からのみの作業で締め付けが可能な片面施工用高力ボルトには，M24相当のボルトサイズで，F8T・M22相当の軸力を導入できるものがある。 | 摩擦接合におけるすべり係数は，接触面の処理方法によらず0.45としてよい。 | リベットを高力ボルトに取り替える場合，部材間に残った防錆材はすべり係数を高める効果があるため，残置したまま接合するのがよい。 | 2 | 1)所要のすべり耐力を確保できない恐れがあるため，接合部材長手方向のボルト本数は，支圧接合では6本以下，摩擦接合では8本以下とするのがよい。2)記載どおりである。3)摩擦接合におけるすべり係数は，接触面の表面処理方法によって変更する場合がある。道路橋示方書では，黒皮を除去した粗面状態で0.40，厚膜型無機ジンクリッチペイント塗装を施した場合0.45としている。4)リベットを高力ボルトに取り替える場合，部材間に残った防錆材，例えば光明丹塗装を残置したままでは，すべり係数が0.05~0.25程度と低く，摩擦による力の伝達は，十分に期待できない。
2016 | 14 | 溶接接合の施工法に関する次の記述のうち，不適当なものはどれか。 | 施工時の振動等により，溶接金属の凝固過程で変動応力が作用すると低温割れが発生する可能性がある。 | 橋梁の組立溶接の長さは，割れを防止するために80mm以上を基本とする。 | 立向下進溶接は，溶込みが浅いため溶融金属やスラグの垂れを生じやすく，融合不良，スラグ巻込みなどの欠陥が発生しやすい。 | 現場溶接において，溶接機と溶接作業位置が離れると電圧降下により溶接作業に支障をきたすことがある。 | 1 | 施工時の振動等により，溶接金属の凝固過程で変動応力が作用すると高温割れが発生する可能性がある。
2016 | 15 | 下図に示す単純ばりのうち，支間中央点でのたわみが最も小さいものは，次のうちどれか。なお，すべてのはりにおいて，荷重ははりの支間中央に作用しているとする。 | - | - | - | - | 4 | - | 1 | 2016_015 | 1 | ans_2016_015
2016 | 16 | 高力ボルト接合に関する次の記述のうち，不適当なものはどれか。 | 力の伝達方法で分類すると，摩擦接合，支圧接合，引張接合に分類される。 | 同じ径のボルトを用いる揚合，摩擦接合と支圧接合の設計耐力は同じである。 | F10Tとは，摩擦接合用高力六角ボルトの強度レベルを示す記号である。 | 同じ径のボルトを用いる場合，摩擦接合の方が支圧接合より孔径が大きい。 | 2 | 支圧接合は，高力ボルトで接合材を締め付けて得られる接合材片間の摩擦抵抗と，リベットのような軸部のせん断抵抗，接合材の支圧力とが共同して応力を伝達する接合方法であり，摩擦接合と支圧接合の設計耐力は同じではない。
2016 | 17 | 次の溶接継手のうち，最も疲労強度等級の低いものはどれか。なお，いずれも溶接欠陥は無いものとする。 | - | - | - | - | 4 | 1)止端仕上げの有無によりＤ～Ｅ等級2)止端仕上げの有無によりＥ～Ｇ等級3)止端仕上げの有無によりＤ～Ｅ等級4)まわし溶接の有無によりＨ～Ｉ等級 | 1 | 2016_017
2016 | 18 | 広幅の板を溶接した場合の溶接線方向(y方向)の残留応力(σy)のx方向分布として適当なものはどれか。なお，＋は引張を，－は圧縮を示す。 | - | - | - | - | 2 | テキストp81の図-3.1.18を参照。 | 1 | 2016_018
2016 | 19 | リベット接合に関する次の記述のうち，不適当なものはどれか。 | リベット軸部のせん断とリベット孔壁との支圧により抵抗する継手である。 | 溶接接合が導入される前は，工場での材片の組立てにも使用されていた。 | リベット頭部が腐食しても，弛みが生じない限り，継手強度は低下しない。 | リベット孔径は，リベット呼び径に2.5mmを加えた寸法とするのが一般的である。 | 4 | リベット孔径は，リベット呼び径に1.5mmを加えた寸法とするのが一般的である。
2016 | 20 | 高力ボルトの遅れ破壊に関する次の記述のうち，適当なものはどれか。 | 耐遅れ破壊性を改善するため，焼きならしが行われている。 | 湿度の高い環境の方が，遅れ破壊が発生しやすい。 | ある年数が経過して遅れ破壊が生じなければ，それ以降に遅れ破壊は生じない。 | 遅れ破壊は，ボルト表面のカソード側に生じた応力腐食割れを起点として発生する。 | 2 | 1)耐遅れ破壊性を改善するため，焼きなましが行われている。2)湿度の高い環境の方が，応力腐食割れが発生しやすいため，遅れ破壊が発生しやすい。3)遅れ破壊の原因となる応力腐食割れは，経年変化等による腐食によるものであり，ある年数が経過したからといって，腐食原因がある限り，遅れ破壊が生じないとはいえない。4)遅れ破壊は，ボルト表面のアノード側（断面が欠損する側）に生じた応力腐食割れを起点として発生する。
2016 | 21 | コンクリート構造物の損傷に関する次の記述のうち，不適当なものはどれか。 | コンクリートの中性化は，高炉セメントよりも普通ボルトランドセメントの方が進行速度は速い。 | アルカリ骨材反応が生じたコンクリートは，ヤング係数の低下が著しい。 | 塩害による鉄筋の腐食は，鉄筋表面の塩化物イオン濃度がある値に達した際に生じる。 | 凍害を受けたコンクリート構造物は，表面にスケーリング，ポップアウト等の損傷が現れる。 | 1 | コンクリートの中性化では，普通ボルトランドセメントに比べて，高炉セメントの方が進行速度は速い。
2016 | 22 | 腐食損傷の種類に関する次の記述のうち，不適当なものはどれか。 | 孔食は，ステンレス鋼などの不動態酸化皮膜を形成する金属で発生し，普通鋼では発生しない。 | 異種金属接触腐食は，電位の異なる金属が接触し，そこに電解質溶液が存在することで発生する。 | 隙間腐食は，鋼板の重ね合わせ部やボルト締め付け面などの隙問に濃淡電池が形成されることにより発生する。 | 局部腐食は，腐食場所が固定されるため，全面腐食に比べて著しく腐食速度が速い。 | 1 | 孔食は，皮膜が化学的，物理的作用によって局所的に破壊され，そこがアノードとなり腐食が生じるものであり，普通鋼でも発生する。
2016 | 23 | 鋼箱桁橋の一般的な塗膜劣化に対する次の記述のうち，適当なものはどれか。 | 下フランジなどの水平部材よりもウェブなどの鉛直部材の方が，塗膜劣化が速い。 | 桁内面よりも桁外面の方が，塗膜劣化が速い。 | 桁端部よりも桁中央部の方が，塗膜劣化が速い。 | ボルト継手部よりも溶接継手部の方が，塗膜劣化が速い。 | 2 | 1)下フランジなどの水平部材は，上向き姿勢での塗装作業により，塗膜厚が他の部分に比べて薄くなりやすいので，ウェブなどの鉛直部材の方に比べて塗膜劣化が速い。2)桁内面よりも，紫外線を受ける桁外面の方が，塗膜劣化が速い。3)桁端部は，伸縮継手部などからの漏水による影響を受けて，桁中央部に比べて塗膜劣化が速い。4)ボルト継手部は，複雑な塗装部位となるため，溶接継手部に比べて塗膜劣化が速い。
2016 | 24 | 次に示す耐候性鋼材のさびの写真の説明として，適当なものはどれか。 | 写真1は，さびが緻密で均一であり，今後のさびの進行は完全に止まっている。 | 写真2は，さびの大きさは写真1より大きいが，継続使用が可能と判断できる。 | 写真3は，今後のさびの進展が著しいため，緊急に補修する必要がある。 | 写真4は，現時点の残存板厚で耐力が確保できれば，無補修で使用可能と判断できる。 | 2 | 1)写真1は，外観評点4である。外部評点4は緻密な保護性さびが一様に形成した理想的な状態であるが，腐食速度が十分に抑えられているとはいえない。2)写真2は，外観評点3である。外観評点が3以上であれば，裸のまま継続使用しても特に問題のない状態と考えられる。3)写真3は，外観評点2である。評点2の状態が続けば，耐候性鋼材が適用可能な腐食速度（0.3mm/50年）を上回る可能性があるため、腐食の原因を調査して対策を検討する必要がある。経過観察のレベルであり，緊急に補修する必要はない。4)写真4は，外観評点1であり，早期の対策が必要である。 | 1 | 2016_024
2016 | 25 | 疲労き裂に関する次の記述のうち，不適当なものはどれか。 | 溶接金属上に現れたき裂は，内部欠陥や未溶着部を起点としていることが多い。 | 止端部から発生したき裂の長さは，表面より内部の方が短い。 | 止端部から発生するき裂は，板の曲げ変形を抑制することで防止できる。 | 塗膜割れが生じている箇所でも疲労き裂が発生していないことがある。 | 3 | 疲労き裂は，構造物に自動車や列車などの活荷重，風などの外力が繰り返し作用することで，溶接継手や溶接欠陥などの応力集中部に発生する損傷であり，板の曲げ変形を抑制しても防止することはできない。溶接止端等の表面から発生するき裂では，初期の段階で，き裂を切削により除去し，止端部を滑らかに仕上げる補修方法によっても十分な効果を発揮できる場合がある。
2016 | 26 | 下図に示すトラス構造の斜材①，②，③に働く軸力の組み合わせとして，適当なものはどれか。 | ①が引張，②が圧縮，③が0 | ①，②，③とも圧縮 | ①が引張，②が圧縮，③が引張 | ①が引張，②，③が圧縮 | 1 | - | 1 | 2016_026
2016 | 27 | 超音波探傷試験に関する次の記述のうち，適当なものはどれか。 | 垂直深傷には横波が，斜角探傷には縦波が主に使われている。 | 金属材料の探傷には，一般に周波数1～5kHzの探触子が用いられる。 | 拡散損失により，ビーム路程が長くなるにしたがい超音波の音圧が低下する。 | ブローホールは全方位に強く超音波を反射するため，大きな欠陥と判断される。 | 3 | 1)垂直深傷には縦波が，斜角探傷には横波が主に使われている。2)金属材料の探傷には，一般に周波数1～5MHzの探触子が用いられる。3)記述のとおりである。4)ブローホールのような球形のものによる反射波は，様々な方向に散乱するため，反射エコーが弱くなり，小さな欠陥と判断される。
2016 | 28 | 付着塩分量を測定する方法として，不適当なものはどれか。 | ガーゼによりふき取り塩素イオン検知管を用いて測定する方法 | ブレッセル法 | 電導度法 | インピーダンス測定法 | 4 | インピーダンス測定法は，塗膜の劣化度を定量的に評価する手法である。
2016 | 29 | ひずみゲージを用いた測定に関する次の記述のうち，不適当なものはどれか。 | 多点の静ひずみ計測は，外力が時間的にランダムに変化する場合には適さない。 | 三軸ロゼットゲージを用いて，せん断応力を測定することができる。 | ひずみゲージのベースや接着層が吸湿すると，計測値が変化する可能性がある。 | ゲージ率2.2のひずみゲージで計測したひずみεは，εに2.2を乗じて補正する。 | 4 | ゲージ率2.2の場合，測定値に（2.0／2.2）を乗じて補正を行う。
2016 | 30 | 損傷調査のための非破壊試験に関する次の記述のうち，不適当なものはどれか。 | 放射線透過試験は，試験実施者に対する安全性のほか，深さ方向の欠陥位置の把握が難しいなどの問題がある. | 超音波探傷試験は，即時に結果表示ができ効率的であるとともに，深さ方向の欠陥位置が把握できるなどの特長がある。 | 磁粉探傷試験は，線状の表面傷の検出に優れており，一般にコイル法により行う。 | 渦流探傷試験は，塗膜を除去せずにき裂を検査することができるが，断面形状が複雑な場合に検出精度が低くなる。 | 3 | 磁粉探傷試験は，線状の表面傷の検出に優れており，土木構造物のような大型構造物の溶接部の試験では，携帯型電磁石による極間法が多く用いられている。
2016 | 31 | 鋼種が不明な鋼材の化学成分を調査する方法として，適当なものはどれか。 | アドヒージョンテスト | 発光分光分析法 | プロッド法 | クロム酸銀－吸光光度法 | 2 | アドヒージョンテストは，塗膜の付着力を測定して，塗膜の劣化度を評価する試験方法である。プロッド法は，磁粉探傷試験で利用する磁化方法の一種である。クロム酸銀－吸光光度法は，コンクリート中に存在する塩化物イオン量を測定する方法の一種である。
2016 | 32 | 鋼材に三軸ロゼットゲージを貼り付けてひずみを測定したところ，ε1＝170μ，ε2＝200μ，ε3＝100μのひずみが測定された。このときの主応力方向として一番近いものは，次のうちのどれか。なお，主応力方向θは以下の式で算出され，θはx軸から反時計回りを正とする。 | 30度 | 45度 | 60度 | 75度 | 1 | - | 1 | 2016_032 | 1 | ans_2016_032
2016 | 33 | 下図に示す三角形の分布荷重を受けるはりの曲げモーメント形状として，適当なものはどれか。 | - | - | - | - | 3 | - | 1 | 2016_033
2016 | 34 | コンクリートに対する測定法に関する次の記述のうち，不適当なものはどれか。 | コンクリートの中性化深さ測定には，硝酸銀溶液が用いられる。 | 反発度法は，コンクリートの圧縮強度を推定するために用いられる。 | 電磁誘導法は，コンクリート中の鉄筋位置を探査するために用いられる。 | コンクリートの塩化物イオン濃度を測定する方法には，電位差滴定法などがある。 | 1 | コンクリートの中性化深さ測定には，フェノールフタレイン溶液が用いられる。
2016 | 35 | 火災を受けた後の鋼部材に関する次の記述のうち，適当なものはどれか。 | F10Tは，火災によるボルト軸力の低下量が少ない。 | SM58は，火災による引張強度の低下量が少ない。 | SS41は，火災による引張強度の低下量が少ない。 | 鋼製支承は，火災による破損事例が少ない。 | 3 | 1)高力ボルトは，熱処理や冷間加工によって強度を高めた鋼種であり，加熱による耐力や引張強度の低下は著しい。2)SM58は調質鋼が主体の高張力鋼で熱処理が加えられており，加熱による耐力や引張強度の低下は著しい。3)SS41は軟鋼であり，焼き入れや焼き慣らしの熱処理を行っていないので，高温状態での放水などよほどの急冷がない限り，火災後の強度の低下はない。4)鋼製支承は，機械部品としての性能と精度を有しており，可動部の表面処理などで熱処理によって機能を保持させている部分もあり，加熱によって破損事例が少ないとはいえない。
2016 | 36 | 腐食した部材の評価に関する次の記述のうち，適当なものはどれか。 | 平滑に仕上げた腐食鋼板の強度は，鋼板製造時の健全な鋼板と比較して引張強度は変わらないが，降伏点は低くなる。 | 腐食した引張部材の破断荷重は，鋼材の引張強度と部材全長の平均板厚から求めることができる。 | 腐食した圧縮部材の耐荷力は，健全状態の耐荷力に最大断面欠損率を考慮した低減係数を乗ずることにより評価することができる。 | 腐食した鋼材は，腐食が激しくなるにつれて伸び剛性が大きくなる。 | 3 | 1)平滑に仕上げた腐食鋼板の強度は，鋼板製造時の健全な鋼板と比較して引張強度，降伏点などの材料特性に関して，健全な母材との大きな変化はない。2)腐食した引張部材の破断荷重は，鋼材の引張強度と最小断面の平均板厚から求めることができる。3)適切な記述である。4)腐食した鋼材は，腐食が激しくなるにつれて伸び剛性が小さくなる。
2016 | 37 | 部材の疲労寿命評価に関する次の記述のうち，不適当なものはどれか。 | 部材の疲労寿命評価は，対象とする継手の疲労強度，継手に作用する応力範囲および頻度を用いて行われる。 | 実交通荷重下の等価応力範囲が一定振幅応力の打切り限界以下であれば，疲労き裂は発生しないと判断してよい。 | 応力範囲が2倍になる影響と繰り返し数が2倍になる影響を比較すると，応力範囲が2倍になった方が疲労寿命に与える影響は大きい。 | 構造が複雑で公称応力が定義できない溶接継手においては，ホットスポット応力を用いて疲労寿命を評価する方法がある。 | 2 | 実交通荷重下の最大の応力範囲が，一定振幅応力の打切り限界以下であれば，疲労き裂は発生しないと判断してよい。
2016 | 38 | すみ肉溶接による十字溶接継手の疲労強度を改善する方法として，適当なものはどれか。 | 荷重伝達型の止端き裂を防止するには，穿孔による応力緩和法が有効である。 | 荷重伝達型のルートき裂を防止するには，棒グラインダーによる溶接ビードの表面仕上げが有効である, | 荷重非伝達型のルートき裂を防止するには，溶接による増し盛りが有効である。 | 荷重非伝達型の止端き裂を防止するには，止端部への超音波衝撃処理が有効である。 | 4 | 1)き裂が発生した場合，先端部に穿孔して，き裂先端部の高い応力集中を低減させる方法であるが，き裂進展の一時的な停止であり，疲労強度を改善する方法ではない。2)棒グラインダーによる溶接ビードの表面仕上げ（止端処理を含む）は，荷重伝達型の止端破壊を防止する効果があるが，ルートき裂の発生防止には効果がない。3)荷重伝達型のルートき裂を防止するには，溶接による増し盛りを行い，のど断面積を増加させることは有効だと思われるが，荷重非伝達型のルートき裂を防止する効果はない。
2016 | 39 | コンクリート床版の補強方法に関する次の記述のうち，不適当なものはどれか。 | 縦桁増設上法では，縦桁を取り付けた床版のハンチ部が剥落する揚合がある。 | 鋼板接着工法では，床版と鋼板の間に滞水する場合がある。 | 炭素繊維シート接着工法では，床版と炭素繊維シートの問に滞水する場合がある。 | 上面増厚工法では，増厚コンクリートと既設床版が層間剥離する場合がある。 | 1 | 縦桁増設工法では，縦桁の上フランジを直接床版に密着させることが困難なため，ハンチ部は設けず，スペーサー等で2~3mmの隙間を設けてエポキシ樹脂を充填する。
2016 | 40 | 疲労損傷の補修・補強方法に関する次の記述のうち，不適当なものはどれか。 | 当て板補修では，き裂先端にストップホールを施工し，き裂を囲むように高力ボルトを配置することが望ましい。 | ストップホールを施工した後，き裂先端を除去していることを確認するために孔壁に対して磁粉探傷試験を行うのが望ましい。 | 部材接合部の構造ディテールを改良する場合には，局部応力を低減させるためにできるだけ剛性を高めることが望ましい。 | 止端部から発生した浅いき裂は，切削除去により補修を完了する場合がある。 | 3 | 部材接合部を対象とした構造ディテールの改良では，接合部の剛性が増加し，その部位での負担荷重をかえって逆に大きくしてしまうことがある。このような場合には，力の伝達を極力分散させ，局部的に応力の集中が生じないように構造ディテールを工夫することが必要である。
2016 | 41 | 防食方法に関する次の記述のうち，適当なものはどれか。 | 溶融亜鉛めっき皮膜の一般的な年間減少量は，海岸地域で500g/m2である。 | 塗装のために行われるブラストによる素地調整は，通常4種ケレンと呼ばれる。 | 運搬や架設時に金属溶射皮膜が損傷した場合は，補修のためジンクリッチペイントが多く用いられる。 | 金属溶射の上にエポキシ樹脂系保護材を吹き付け，二重皮膜とする場合もある。 | 4 | 1)溶融亜鉛めっき皮膜の一般的な年間減少量は，海岸地域で11.1g/m2，都市工業地帯で9.3g/m2，田園地帯で4.5g/m2である。2)塗装のために行われるブラストによる素地調整は，通常1種ケレンと呼ばれる。3)運搬や架設時に金属溶射皮膜が損傷した場合は，補修方法として同質の材料で再溶射を行うことが原則である。4)適切な記述である。
2016 | 42 | 2016年4月の熊本地震により生じた構造物の損傷事例として，不適当なものはどれか。 | 高速道路に架かる跨道橋のロッキングピアが倒壊して，跨道橋が落橋した。 | いくつかの橋梁で，鋼製支承の破壊やゴム支承の変形，逸脱が生じた。 | いくつかの鋼製橋脚で，柱の局部座屈が生じた。 | アーチ橋に取り付けられたダンパーの取り付け部が損傷した。 | 3 | 熊本地震での構造物の損傷事例として，鋼製橋脚の柱の局部座屈は，報告されていない。
2016 | 43 | 鋼道路橋の伸縮装置の損傷に関する次の記述のうち，不適当なものはどれか。 | ビーム型ジョイントでは，フェースプレートに疲労き裂が生じることがある。 | 鋼製フィンガージョイントでは，アンカー部の取り付け溶接部が破断することがある。 | ゴムジョイントでは，フェースゴムの磨耗が生じることがある。 | 埋設ジョイントでは，目地材の脱落が生じることがある。 | 1 | 鋼製フィンガージョイントでは，フェースプレートに疲労き裂が生じる場合があるが，ビーム型ジョイントでは，フェースプレートに疲労き裂は生じないと思われる。
2016 | 44 | 鋼道路橋において，疲労き裂の発生箇所と発生原因になりえるものの組み合わせとして，不適当なものはどれか。 | ソールプレートと下フランジの溶接部：下フランジとソールプレートが密着していない。 | 横桁下フランジと主桁ウェブの溶接部：当該継手部の疲労強度が低い。 | R形状の桁端切り欠き部の溶接部：切り欠き部のフランジとウェブが密着していない。 | ウェブギャップ板の溶接部：活荷重による主桁の発生応力が高い。 | 4 | ウェブギャップ板の溶接部の疲労き裂の発生は，活荷重による主桁間のたわみ差に起因しており，活荷重による主桁の発生応力が低い部位でも発生する。
2016 | 45 | 鋼鉄道橋の検査の流れを表した次の図の空欄を埋める用語のうち，適当な組み合わせはどれか。 | - | - | - | - | 1 | テキストp315の図9.2-4を参照のこと。 | 1 | 2016_045
2016 | 46 | 写真に示す鋼鉄道橋のき裂の原因として，不適当なものはどれか。 | 沓座の破損 | 鋼材の腐食 | 端補剛材.下端の溶接不良 | ソールプレートの摩耗 | 3 | 写真で示される構造はリベット構造であり，溶接継手は採用されておらず，溶接不良は生じないと思われる。 | 1 | 2016_046
2016 | 47 | 港湾鋼構造物の電気防食の点検診断時に実施される電位測定に関する次の記述の中で，(A)，(B)に当てはまる語句の組合せとして，適当なものはどれか。電位測定は，主に電圧計と(A)を用いて行う。(A)として海水塩化銀電極を用いた場合，測定値が-800mVより(B)と防食状態にあると考えてよい。 | - | - | - | - | 2 | 照合電極として海水塩化銀電極を用いた場合，測定値が－800mVよりも卑な値（マイナス方向に大きい値）であれば，防食状態にあると考えてよい。 | 1 | 2016_047
2016 | 48 | 港湾鋸構造物に適用される被覆防食に関する次の記述のうち，適当なものはどれか。 | ペトロラタム被覆は，鋼材の表面にペトロラタム系防食材を密着させ，その表面にはっ水剤を塗布し，保護したものである。 | モルタル被覆は，セメントの持つアルカリ性により，鋼材の表面に緻密な不動態膜を形成させ，防食が達成される。 | ウレタンエラストマー被覆は，鋼矢板の継手部のような複雑な形状の構造物にも比較的容易に施工が可能である。 | 耐海水性金属被覆は，耐衝撃性に劣るため，金属厚さを増加させる必要がある。 | 2 | 1)ペトロラタム被覆は，鋼材の表面にペトロラタム系防食材を密着させ，これをプラスチックや強化プラスチック，耐食性金属などのカバーで保護したものである。2)記述どおりである。3)水中施工型被覆は，鋼矢板の継手部のような複雑な形状の構造物にも比較的容易に施工が可能である。4)耐海水性金属被覆は，耐衝撃性，耐摩耗性に優れている。
2016 | 49 | 内径D=2,000mm，板厚t=10mmの水圧鉄管に100mの水頭が作用するとき，内圧によって生じる管の円周方向応力σhの概算値として適当なものはどれか。なお，円周方向応力σhは次式により計算される。 | 5N/mm2 | 10N/mm2 | 50N/mm2 | 100N/mm2 | 4 | 内圧は，𝑝=10𝑘𝑁⁄𝑚3×100𝑚=1000𝑘𝑁⁄𝑚2=1𝑁⁄𝑚𝑚2円周方向応力は， | 1 | 2016_049 | 1 | ans_2016_049
2016 | 50 | 水圧鉄管の付属構造物に関する次の記述のうち，適当なものはどれか。 | 管胴本体の湾曲部には，原則としてアンカブロックが設けられる。 | 伸縮継手は，斜面ではアンカブロックの直上流に設置されるのが一般的である。 | 空気管，空気弁は，排水時の内圧による破裂を防ぐ意味で重要な設備である。 | 補剛材は，鉄管の剛性を高めるため，管路軸方向に取り付けられた部材のことである。 | 1 | 1)記述どおりである。2)伸縮継手は，斜面ではアンカブロックの直下流に設置されるのが一般的である。3)空気管，空気弁は，排水時に管内外の圧力差による圧壊を防ぐ意味で重要な設備である。4)補剛材は，鉄管の剛性を高めるため，円周上に取り付けられた部材のことである。
2015 | 1 | 点検・診断に関する次の記述のうら，不適当なものはどれか。 | 竣工図書や維持管理記録などを参考として，点検計画を立案する。 | 点検済みの類似構造物が近接している場合には，点検を省略しても良い。 | 損傷が第三者被害を引き起こす恐れがある場合には，速やかに管理者等に報告する。 | 大規模地震発生後は，被災概要を把握するため，まず全体的に一通り点検する. | 2 | 類似構造物であっても，損傷は同一とはならない場合が多い。
2015 | 2 | 鋼構造物の事前調査の一環として行う現地踏査に関する次の記述のうち，不適当なものはどれか。 | 机上調査に先立ち，徒歩などによって遠望目視により実施する調査である。 | 対象構造物の立地条件や損傷に影響を与える可能性のある周辺環境条件を調査する。 | 過去に発見された損傷の現況や新たな損傷がないかを可能な範囲で調査する。 | 点検時に支障となるような添架物や他の構造物がないかを調査する。 | 1 | 現地踏査は，机上調査結果を参考に行うものであり，現地踏査を先行しておこなうことは適切とはいえない。
2015 | 3 | 既設構造物の性能評価に関する次の記述の（ア）から（エ）にあてはまる語句の組み合わせとして，適当なものはどれか。維持管理時の調査・点検により，(ア)を評価し，構造物の保有する（イ）を推定するとともに，現時点の実体作用および今後予想される作用を推定して，残りの供用期間における作用と（ウ）を比較することにより，（エ）あるいは更新などの必要性が判定される。 | （ア）劣化・損傷状態 （イ）抵抗 （ウ）抵抗 （エ）補修・補強 | （ア）負荷状態 （イ）抵抗 （ウ）応答 （エ）撤去 | （ア）劣化・損傷状態 （イ）安全性 （ウ）応答 （エ）補修・補強 | （ア）負荷状態 （イ）安全性 （ウ）抵抗 （エ）撤去 | 1 | テキスト｢1.11.2性能設計(1)性能照査型設計｣を参照のこと。
2015 | 4 | 鋼材に関する次の記述のうち，適当なものはどれか。 | 溶接構造用圧延鋼材は，JISに引張強さ，曲げ性の規格値が定められている。 | 溶接構造用圧延鋼材は，熱影響部における硬化，脆化を防ぐためC量を低く抑えている。 | 一般構造用圧延鋼材は，JISに引張強さ，シャルピー吸収エネルギーの規格値が定められている。 | 一般構造用圧延鋼材は，熱処理や溶接を行うことを前提とした鋼材である。 | 2 | 1)曲げ試験が規定されているのは一般構造用圧延鋼材である。3)一般構造用圧延鋼材にはシャルピー吸収エネルギーに関する規格値はない。4)一般構造用圧延鋼材には強度のみを保証し，溶接を前提としていない。
2015 | 5 | 下の断面図に示すように，2枚のフランジプレートがウェブブレートで連結されている。Plate1のヤング率がE，Plate2のヤング率が2Eであった場合の中立軸位置として，適当なものはどれか。なお，y軸は，図に示すようにPlate1の板厚中心を原点とし，Plate1およびPlate2の板厚中心問距離をHとする。また，ウェブプレートは断面計算上無視してよい。 | y=0 | y=H/5 | y=H/3 | y=H/2 | 4 | ヤング率の違いは，ヤング係数の比率でフランジ幅を補正することで評価できる。この図では，上フランジ幅をヤング係数の比率で補正するとBとなり，中立軸位置は，高さHの1/2の位置となる。 | 1 | 2015_005
2015 | 6 | 鋼橋の防食に関する次の記述のうち，適当なものはどれか。 | 比較的厳しい環境における塗装の寿命は，フタル酸系で4年，塩化ゴム系で6年，ふっ素系で10年，ポリウレタン系で20年程度であると言われている。 | 海岸部においては，塗装による防食は長期の耐久性が望めないため，部材の防食方法として溶融亜鉛めっきを採用するのが良い。 | 外面塗装の上塗りには，紫外線の影響をうけにくいエポキシ樹脂塗装を採用するのが良い。 | 金属溶射は，亜鉛めっきと同様に犠牲防食効果によって鋼材を防食する方法であることから，溶射金属が消耗すれば鋼材は腐食する。 | 4 | 1)塗装の寿命は，フタル酸系で4年，塩化ゴム系で6年，ふっ素系で20年，ポリウレタン系で15年程度であると言われている。2)溶融亜鉛めっきは，海岸近くや冬期に凍結防止剤を散布を行う橋梁の場合のように，酸性雰囲気では比較的早期に溶解してしまうため，適用場所の選定には注意を要する。3)エポキシ樹脂系塗料は耐候性に劣るため，外面塗装には適していない。
2015 | 7 | RC床版の補強に用いられるFRPに使用されている炭素繊維の特性に関する次の記述のうち，不適当なものはどれか。なお，炭素繊維の力学特牲は繊維方向とし，比較する鋼材は溶接構造用圧延鋼材とする。 | 鋼材より引張強度は高い。 | 鋼材より弾性係数は高い。 | 鋼材より破断時の伸びは大きい。 | 鋼材より比重は小さい。 | 3 | 溶接構造用鋼材（SM材）の伸度は最低でも15%以上あるが，FRPの伸度は0.6～13%程度と低い。
2015 | 8 | 高性能鋼材に関する次の記述のうち，不適当なものはどれか。 | 耐候性鋼は，P，Cu，Crを含有した鋼材であり，保護性さび層により腐食の進行を抑制することができる。 | 耐ラメラテア鋼は，P量を低減した鋼材であり，板厚方向の大きな引張力に抵抗することができる。 | 耐疲労鋼は，金属組織が二相になっている鋼材であり，疲労き裂の進展速度を低下させることができる。 | ステンレス鋼は，CrもしくはCrとNiを含有した鋼材であり，不動態皮膜により耐食性を高めることができる。 | 2 | 耐ラメラテア鋼は，S量を低減した鋼材である。
2015 | 9 | 下塗り塗料が変性エポキシ樹脂塗料である場合，塗り重ねができないものは，次のうちどれか。 | ふっ素樹脂塗料 | ポリウレタン樹脂塗料 | 変性エポキシ樹脂塗料 | 塩化ビニル樹脂塗料 | 4 | 下塗りに変性エポキシ樹脂塗料を使用した場合，上塗りとして塩化ビニル樹脂塗料を使用することは不適切である。
2015 | 10 | スタッド溶接に関する次の記述のうち，不適当なものはどれか。 | スタッド溶接は，ボルトや頭付きの鋼棒を母材にアーク溶接する方法である。 | スタッド溶接に用いられる溶接捧は吸湿性が高いので，開封からの使用可能時間が決められている。 | スタッド溶接では，スタッド自身が溶接材料となるため，JISで材料の規格が定められている。 | 溶接後の検査には，外観検査の他，ハンマー打撃等により所定の角度まで曲げて溶接部に割れ等が生じないことを確認する検査がある。 | 2 | スタッド溶接は，スタッド自身が溶接材料となるため，溶接棒は用いない。
2015 | 11 | 下図に示す一端固定の鋼柱の固有振動数の算出に不必要なものは，次のうちどれか。なお，鋼柱は均質で等断面とする。 | 柱高さ | 降伏強度 | 単位体積当たりの質量 | 断面二次モーメント | 2 | 柱高さH，単位体積あたりの質量w，断面二次モーメントI，ヤング係数Eとすれば，固有振動数fは次式で与えられ，降伏強度は関係しない。 | 1 | 2015_011 | 1 | ans_2015_011
2015 | 12 | 溶接継手に関する次の記述のうち，適当なものはどれか。 | 総断面積のうち溶接欠陥の比率が5%以下であれば，静的強度への影響は小さい。 | 溶接継手の疲労強度は，一般に母材の強度の上昇とともに向上する。 | 溶接継手の疲労強度は，疲労試験の平均値から決定されている。 | 溶接変形を抑制するように適切に拘束を施して溶接を行えば，残留応力を低減できる。 | 1 | 2)溶接継手の疲労強度は，母材の強度とは関係なく溶接等級で決定される。3)継手の疲労強度は，疲労試験の下限値から決定されている。4)溶接変形を抑制するように拘束して溶接を行うと，残留応力は増加する。
2015 | 13 | 溶接欠陥に関する次の記述のうち，不適当なものはどれか。 | 低温割れは，溶接部の温度が200℃程度以下に低下した後に発生する。 | アンダカットは，溶接ビードの止端に沿って母材が溶け，溶接金属が満たされずに溝が残存したものである。 | スラグ巻込みは，溶融スラグが溶融金属表面に浮上せず，溶接金属中に残留したものである。 | 融合不良は，開先のルート面が未溶融のまま残るものである。 | 4 | 融合不良は，溶接ビードと開先面の間や，多層溶接のビード間に生じる融合が不十分な部分であり，ルート面が未溶融のまま残るものは溶込み不良という。
2015 | 14 | 高力ボルト継手に関する次の記述のうち，適当なものはどれか。 | 支圧接合は，締め付けられた材片間の圧縮力による摩擦抵抗で荷重伝達する。 | 摩擦接合の設計ボルト軸力は，ボルト材料の引張強さの75%の応力を基準とする。 | 摩擦接合の耐力算定時のすべり係数は，表面処理の状態に応じて適切な値を採用する。 | トルシア型高力ボルトは，ボルトの取付けや締付けを片側からのみで行える。 | 3 | 1)摩擦接合は，締め付けられた材片間の圧縮力による摩擦抵抗で荷重伝達する。2)摩擦接合の設計ボルト軸力は，ボルト材料の降伏点応力の75%の応力を基準とする。4)片面施工ボルトは，ボルトの取付けや締付けを片側からのみで行える。
2015 | 15 | トルク係数値0.17，ボルトのねじ外径の基準寸法22mmの高力六角ボルトに200kNの軸力を作用させるために必要なトルクは，次のうちどれか。 | 26N･m | 53N･m | 748N･m | 25,900N･m | 3 | トルク係数k，トルクT，ボルトのねじ外形の規準寸法d，ボルト軸力Nの関係より， |  |  | 1 | ans_2015_015
2015 | 16 | リベット接合に関する次の記述のうち，不適当なものはどれか。 | リベット接合は，鋼橋では昭和50年代まで用いられていた。 | 作用力が小さい時は，接合部材間の摩擦力で荷重を伝達する。 | リベット接合部の設計引張強度は，リベット部の孔引きを考慮して算定する必要がある。 | リベット接合の疲労強度は，高カボルト摩擦接合より高い。 | 4 | 疲労強度は，高力ボルト摩擦接合のほうが，リベット接合により10%程度高い
2015 | 17 | 次の溶接記号と開先形状の組み合わせで,不適当なものはどれか | - | - | - | - | 2 | 開先方向が逆向きである。 | 1 | 2015_017 | 1 | ans_2015_017
2015 | 18 | 下図のトラスについて,鉛直荷重がAに作用するときとBに作用するときで,部材の軸力が引張と圧縮で反転する部材は,次のうちどれか. | 部材① | 部材② | 部材③ | 部材④ | 3 | 圧縮力のみ作用する部材①，引張力のみ作用する部材②，④ | 1 | 2015_018
2015 | 19 | 下の写真に示す桁端切欠き部に生じた疲労き裂に関する次の記述のうち，適当なものはどれか。 | このき裂はウェブ切欠きコーナー部から発生し，溶接に沿って上下に進展するとともに，一部母材にも進展したと考えられる。 | き裂先端の孔はストップホールと呼ばれ，き裂発生後に施工されたものであり，これだけで十分な恒久対策となりうる。 | このき裂はフランジとウェブの溶接が完全溶け込み溶接の場合，発生率が高くなるため注意が必要である。 | このき裂は進展するにつれて進展速度が遅くなり，やがて停止する可能性が高い。 | 1 | 2)ストップホールは，応急対策であり，その後，補強板をボルトで取り付ける等の対策が必要である。3)このようなき裂は，主桁ウェブと下フランジのすみ肉溶接部から生じやすい。4)この部分は，複雑な応力性状を示す支点近傍であり，き裂が発生しても，応力が緩和されないので進展が停止する可能性は少ないと思われる。 | 1 | 2015_019
2015 | 20 | 腐食に関する次の記述のうち，不適当なものはどれか。 | 局部腐食は腐食位置が固定され，構造物全体の安全性に影響を及ぼすことがあるため，外観調査で腐食原因について推定する必要がある。 | 耐候性鋼材は，湿潤状態が継続するような環境にさらされた場合，さびの形成が安定的に進行する。 | 橋梁の伸縮継手部からの漏水が原因の腐食は非常に多く見られるため，桁端部の点検は重要である。 | 隙間腐食は，鋼板の重ね合わせ部やボルト締め付け面などの隙間が腐食する現象で，濃淡電池が形成され生じる。 | 2 | 耐候性鋼材は，鋼材の表面の湿潤状態が継続するような環境に曝された場合，保護性さびは生成せず，層状剥離さびが発生する。
2015 | 21 | 地震による鋼構造物の損傷に関する次の記述のうち，不適当なものはどれか。 | 東北地方太平洋沖地震では，地震動の卓越周期が2秒程度であったため，鋼橋の被害が少なかった。 | 地震力による構造物の損傷は，支点付近に集中的に発生する場合が多い。 | 塑性変形の繰返しにより，き裂が発生する場合がある。 | 兵庫県南部地震では，鋼製橋脚において脆性破壊が生じた事例が報告されている。 | 1 | 東北地方太平洋沖地震では，地震動の卓越周期が0.1～0.5秒程度であったため，鋼橋の被害が少なかった。
2015 | 22 | 鋼橋の鋼床版に発生する疲労き裂のうち，もっとも発生数が少ないのは，次のうちどれか。 | ①閉断面縦リブと横リブの交差部の下側スリット部に発崖する疲労き裂 | ②閉断面縦リブとデッキプレートの溶接部に発生する疲労き裂 | ③開断面縦リブとデッキプレートの溶接部に発生する疲労き裂 | ④開断面縦リブと横リブの交差部のスリット部に発生する疲労き裂 | 3 | テキストp124～125を参照されたい。
2015 | 23 | コンクリート構造物の損傷に関する次の記述のうち，適当なものはどれか。 | コンクリート橋やコンクリート床版の塩害は海からの飛来塩分が原因であるため，海岸部に近いほど被害が大きく，山間部でみられることはほとんどない。 | コンクリート床版の疲労損傷では，一般的に活荷重による橋軸方向の曲げひび割れが最初に発生する。 | アルカリシリカ反応による劣化は，水酸化アルカリの濃度，反応性シリカ量，水分量の条件が揃ったときに進行する. | コンクリートの中性化速度は，温度，湿度が高いほど，水セメント比が大きくなるほど遅くなる。 | 3 | 1)コンクリート橋やコンクリート床版の塩害は，冬季道路で散布される凍結防止剤によっても生じるため，山間部でももられる。2)コンクリート床版の疲労損傷では，最初に乾燥収縮による橋軸直角方向のひび割れが発生する。4)コンクリートの中性化速度は，温度が高いほど，湿度が低いほど，水セメント比が大きくなるほど早くなる。
2015 | 24 | 金属の腐食に関する次の記述のうち，不適当なものはどれか。 | MgはFeに比べてイオン化傾向が小さく，腐食しにくい。 | 鋼材表面に塩分が付着すると潮解作用により，水分を保つ役割を果たすため，腐食が促進される。 | 鋼材表面で亜硫酸ガスが水および酸素と反応すると硫酸が生成されるため，腐食が促進される。 | 金属がイオンとなって溶け出すことをアノード反応という. | 1 | MgはFeに比べてイオン化傾向が大きく，腐食しやすい。
2015 | 25 | 下図に示すはりの着目点における曲げモーメントの影響線形状として,適当なものはどれか, | - | - | - | - | 2 | - | 1 | 2015_025
2015 | 26 | きずを検出するための非破壊試験に関する次の記述の（ア）から（ウ）にあてはまる語句の組み合わせとして，適当なものはどれか。（ア）は開口していないきずを検出することはできない。(イ)は試験体の表面に存在する割れ状のきずの検出に優れている，(ウ)は主に内部きずを検出するために用いられる。 | （ア）浸透探傷試験 （イ）超音波探傷試験 （ウ）渦流探傷試験 | （ア）超音波探傷試験 （イ）放射線透過試験 （ウ）超音波探傷試験 | （ア）超音波探傷試験 （イ）磁粉探傷試験 （ウ）放射線透過試験 | （ア）浸透探傷試験 （イ）磁粉探傷試験 （ウ）超音波探傷試験 | 4 | -
2015 | 27 | コンクリートの調査に関する次の記述のうち，適当なものはどれか。 | 反発度法により得られるのは，コンクリートの圧縮強度の推定値である。 | サーモグラフィー法は，部材の表面から30cm程度までの深度にある内部欠陥を検出することができる。 | 電磁誘導法は，コンクリート内部にある鉄筋位置や空洞，ジャンカ等の欠陥を検出することができる。 | 中性化深さは，部材の表面にフェノールフタレイン溶液を噴霧して測定することができる。 | 1 | 1)適切な記述である。2)サーモグラフィー法は，部材の表面から10cm程度までの深度にある内部欠陥を検出することができる。3)電磁誘導法は，コンクリート内部にある金属や磁性材料を検出するが，空洞やジャンカは検出できない。4)中性化深さの測定は，コンクリートのはつり，コアの採取，ドリルによる削孔などの作業が必要であり，部材の表面での測定では測定できない。
2015 | 28 | 塗膜劣化度の測定法に関する次の記述のうち，不適当なものはどれか。 | 碁盤目・クロスカットテープ付着試験は，塗膜の素地への付着性および塗膜の層間付着性を評価する試験方法である。 | 引張付着試験は，塗膜の付着力を数値で示すことができる試験方法である。 | インピーダンス測定は,塗膜と鋼材問の電位差を測定し,塗膜の劣化度を定量的に評価する試験方法である, | 光沢測定は,光沢度の経時的な変化あるいは劣化状況を評価する試験方法である. | 3 | インピーダンス測定は，各周波数における交流抵抗値と電気容量値を測定し，塗膜劣化度を評価する。
2015 | 29 | 磁粉探傷試験に関する次の記述のうち，適当なものはどれか。 | 磁粉模様の観察は，磁粉模様が形成された直後に行わねばならない。 | きずの位置，深さ，表面の長さを把握することが可能である。 | 蛍光磁粉を用いることで欠陥を明確に識別できるため，検査員の技量に依存しない定量的な検査が可能となる。 | 塗膜上からの探傷が可能であることから，目視点検でき裂が疑われた個所を検査する2次スクリーニングとして使用されることが多い. | 1 | 2)磁粉探傷試験では，欠陥の深さ方向の形状および大きさはわからない。3)磁粉探傷試験における欠陥の検出性能は，磁化の状態に左右されるため，検査員の技量に依存しやすいと考えられる。4)磁粉探傷試験は，塗膜上からの探傷はできないため，塗膜を除去してから行う必要がある。塗膜上からの探傷が可能な試験法は，渦流探傷試験である。
2015 | 30 | ひずみ測定に関する次の記述のうち，適当なものはどれか。 | 溶接継手の疲労寿命を公称応力で評価する場合，ひずみゲージはできる限り溶接止端に近づけて貼付するのが基本である, | ひずみゲージを用いた供用中の構造物のひずみ測定では，一般に活荷重，温度変化，死荷重によるひずみを容易に測定することができる。 | 面外曲げ応力が発生する場合，板の表裏にひずみゲージを貼付して測定し，表裏のひずみの平均値を面外応力成分とする、 | 応力頻度測定結果を用いて道路橋の疲労照査を行う場合，平日に測定を行うことが望ましい。 | 4 | 1)溶接ビード周辺では，公称応力，溶接部材による構造的応力，溶接ビードの形状による応力集中が生じ，応力が急変していることから，ひずみゲージの位置により計測値が大きく変化する。それらを考慮して貼付位置を設定する必要がある。2)供用中の構造物のひずみ測定では，活荷重によるひずみは比較的測定しやすいが，温度変化や既存死荷重のひずみは難しいと考えられる。3)面外応力成分は，表裏のひずみ差の半分より算定する。
2015 | 31 | 非破壊試験に関する次の記述のうち，不適当なものはどれか。 | 放射線透過試験では，対比試験片を用いて透過写真の像質を保証する。 | 超音波探傷試験では，標準試験片を用いて探傷感度の調整などを行う。 | 磁粉探傷試験では，標準試験片を用いて磁界の強さ，方向，探傷範囲の適否を調べる。 | 渦流探傷試験では，対比試験片を用いて試験装置の感度校正を行う。 | 1 | 放射線透過試験では，透過度計を用いて透過写真の像質を保証する。
2015 | 32 | 突合せ溶接継手部の内部欠陥の調査を届折角65°の斜角探触子を用いた超音波探傷で行った。1 回反射法で探傷を行った揚合の探触子から欠陥までの水平距離は90mm であった。直射法で行った場合の探触子から欠陥までの水平距離L は，次のうちどれか。なお，cos65°＝0.4，sin65°＝0.9 とする, | 35mm | 40mm | 45mm | 50mm | 3 | 以下のような図式解法にて算出すればよい。 | 1 | 2015_032 | 1 | ans_2015_032
2015 | 33 | 腐食環境における鋼材の疲労に関する次の記述のうち，不適当なものはどれか。 | 腐食した鋼材においては，疲労限がはっきりと現れないことがある。 | 塗膜が存在すれば，疲労き裂進展特性は乾燥空気中のものと同じである。 | 疲労強度の低い溶接継手では，腐食を生じることで疲労強度が改善することがある。 | 腐食が疲労強度に影響を及ぼす原因は，断面減少による応力増加，凹凸による切欠き効果および腐食疲労に分けることができる。 | 2 | 塗膜が健全であっても，いったんき裂が生じれば塗膜に割れが入り，き裂面は外部の腐食環境に曝されることとなる。特にき裂先端は乾燥しにくいため，常に湿潤状態になるとみなされる。そのような場合には，疲労き裂進展特性が乾燥空気中のものとは異なることに注意しなければならない。
2015 | 34 | 塗膜劣化，腐食の調査および評価に関する次の記述のうち，不適当なものはどれか。 | 耐候性鋼材を用いた鋼構造物であったため，飛来塩分量の計測を行った。 | 塗膜の厚さや剥がれ,さびの発生程度などによって塗膜の劣化程度を評価した。 | 海洋部に設置された鋼構造物であったため，潮汐による海面の変動を調査した。 | 腐食した引張部材に対しては平均断面積を用いて耐荷力評価を行った。 | 4 | 腐食した引張部材の耐荷力評価は，有効板厚を用いて評価する。
2015 | 35 | 単純桁の支間中央付近の下フランジに下図のような損傷が発見された。想定される原因として，もっとも適当なものはどれか。 | 大規模地震時の桁の横振動による変形 | 桁上の過大な荷重の偏載による変形 | 火災時の高温による変形 | 桁下を通る車両の衝突による変形 | 4 | - | 1 | 2015_035
2015 | 36 | 次の曲げモーメント図のうち，適当なものはどれか。なお，Pは集中荷重，wは等分布荷重とする。 | - | - | - | - | 1 | 梁の曲げモーメント図は，集中荷重による曲げモーメント図は直線で，等分布荷重による曲げモーメントは2次曲線を基本として構成される。 | 1 | 2015_036
2015 | 37 | 疲労強度等級Dの継手に対し，直応力が応力範囲100N/mm2で100万回，応力範囲20N/mm2で1億回繰り返し作用する場合の累積疲労損傷度として，適当なものはどれか。なお，疲労強度等級Dの200万回疲労強度は100N/mm2とし，打ち切り限界は考慮しないものとする。 | 0 | 0.5 | 0.9 | 1 | 3 | テキストの式(6.3-4)と式(6.3.5)を利用して求める。 |  |  | 1 | ans_2015_037
2015 | 38 | 鋼橋における震災後の復旧対策としての補修・補強方法に関する次の記述のうち，不適当なものはどれか。 | 被災した鋼製橋脚の基部にわずかに局部変形を生じていたため，中詰めコンクリートを施工した。 | 地震により生じた部材の変形に対して，ジャッキを用いた加熱矯正による補修を行った。 | 桁の支点部の応急復旧対策として，損傷の進行防止および落橋防止のため，桁の仮受けや変位制限装置を設置した。 | 鋼製橋脚の恒久的な耐震補強として，既設基礎への影響を軽減するため，曲げ耐力の向上を図った。 | 4 | 曲げ耐力の向上は，既設基礎への影響が大きいため,一般的には曲げ靭性の向上を図るのがよい。
2015 | 39 | 下の写真は，コンクリート床版を有する鋼I桁橋で，対傾構が取り付けられている垂直補剛材上端の溶接止端部から発生した疲労き裂を示している。この疲労き裂に対する措置として，もっとも不適当なものはどれか。 | き裂が短いため補修は行わず，き裂の進展を定期的に観察することとした。 | TIGドレッシングで疲労き裂を溶け込ませるとともに，止端蔀を滑らかにした。 | 図(a)に示すように，き裂を含む垂直補剛材上端部の溶接をすべて除去し，垂直補剛材上端面およびフランジ下面をグラインダで滑らかに仕上げた。 | 図(b)に示すように，き裂を含む範囲の溶接を除去し，完全溶け込み溶接で補修するとともに止端部にピーニング処理を行った。 | 3 | このような補修を行うと，主桁上フランジの首振り現象を助長し，主桁上フランジとウエブの隅肉溶接部に疲労損傷が発生することが懸念され適切とはいえない。 | 1 | 2015_039
2015 | 40 | 塩害を受けたコンクリート構造物の補修工法に関する次の記述のうち，不適当なものはどれか。 | 電気防食工法は，鉄筋に直流電流を継続的に流して鉄筋の電位を制御する工法であり，外部電源方式と流電陽極方式がある。 | 脱塩工法は，コンクリート表面に陽極材を設置し，陽極材と鉄筋の間に直流電流を流してコンクリート中の塩分を外へ取り出す工法である。 | 断面修復工法は，塩化物イオンを含むコンクリートを撤去し，断面修復材を用いて修復する工法であり，マクロセル腐食が生じないように留意する必要がある。 | 表面被覆工法は，コンクリート表面を被覆材でコーティングする工法であり，鉄筋位置の塩化物イオン濃度に関わらず適用することができる。 | 4 | 表面被覆工法は，コンクリート内部への鉄筋腐食要因の侵入を抑制して耐久性を向上させる工法である。そのため，鉄筋位置の塩化物イオン濃度が高い場合は，塩化物イオンを除去してから適用する必要があり，そのまま適用することは不適切である。
2015 | 41 | 既設鋼部材への補強部材の取り付けに関する次の記述のうち，適当なものはどれか。 | 火花試験により既設鋼部材が錬鉄であることが判明したため，引張強度を確認した上で，溶接で取り付けた. | 補強対象構造物の製作年代から既設鋼部材の溶接性が低いことが予想されたため，補強部材を耐疲労鋼とし，溶接で取り付けた。 | 構造上の制約から高力ボルトで取り付けられなかったため，既設鋼部材の溶接性，作用応力，継手の疲労強度，作業環境を確認した上で，溶接で取りつけた。 | 補強部材を溶接で取り付けることとしたが，組立溶接は高温割れが生じやすいため，予熱温度を本溶接より低くした。 | 3 | 1)錬鉄は，ほぼ純鉄に近い成分であるが，多量のP（0.5%）を含み伸びが著しく低く，溶接には適さない。2)既設鋼部材の溶接性が低い場合の取り付け方法は，高力ボルト等の溶接以外の取り付け方法を行うのが基本である。3)適切な記述である。4)組立溶接では溶接量が少なく溶接割れが生じやすいため，予熱温度は本溶接より高温の予熱を行うなどの配慮が必要である。
2015 | 42 | 腐食損傷部材の補修・補強に関する次の記述のうち，不適当なものはどれか。 | 腐食程度が低い揚合は，再塗装や金属溶射などを施工する場合が多い。 | 当て板を取り付ける場合，材問を密閉し，水分・腐食因子の侵入を防止できることから,ボルト接合より溶接接合の使用が望ましい。 | 腐食が進行しており応力的に問題となる場合は，部材の交換または追加を行う場合が多い。 | 再塗装を行う場合，素地調整が適切に行われなかったり付着塩分の除去が不十分であったりすると，早期にさびが再発する可能性が高い。 | 2 | 腐食部への溶接は，母材の表面状態が不均一で不明な場合が多いため,溶接品質を確保することが難しい場合が多く，極力避けることが望ましい。
2015 | 43 | 道路橋示方書の変遷に関する次の記述のうち，不適当なものはどれか。 | 昭和39年の新潟地震の後，落橋防止対策の規定が導入された。 | 昭和53年の宮城県沖地震の後，液状化に対する設計法が導入された。 | 平成7年の兵庫県南部地震の後，内陸直下型の設計地震力が導入された。 | 平成23年の東北地方太平洋沖地震の後，東海地震等のプレート境界型の大規模地震を考慮するため，レベル2地震動(タイブ1)が見直された。 | 2 | 昭和39年の新潟地震の被害を踏まえ，落橋防止対策および液状化に対する設計法が，昭和47年の道路橋耐震設計指針・同解説で導入された。
2015 | 44 | 閉断面縦リブを用いた鋼床版橋の舗装に関する次の記述のうち，不適当なものはどれか。 | 主桁ウェブ直上に橋軸方向のひび割れが発生している場合は，主桁ウェブ直上のデッキプレートに貫通き裂が発生していることがある。 | 大型車の車輪の通過位置に橋軸方向のひび割れが発生している場合は,デッキプレートと縦リブの溶接部に貫通き裂が発生していることがある。 | 主桁ウェブ近傍に蜘蛛の巣状のひび割れが発生している場合は，垂直補剛材直上のデッキプレートに貫通き裂が発生していることがある。 | 大型車の車輪の通過位置に蜘蛛の巣状のひび割れが発生している場合は，デッキプレートに貫通き裂が発生していることがある. | 1 | 主桁ウェブ直上の橋軸方向の舗装ひび割れは，主桁ウェブと縦リブとの間隔，縦リブの支間長および剛性に起因する鋼床版のたわみやすさの急変に起因するものであり，主桁ウェブ直上のデッキプレートに貫通き裂が発生した事例は報告されていない。
2015 | 45 | 下の写真に示す上路プレートガーダー形式の鋼鉄道橋の垂直補剛材上端に発生したき裂に関する次の記述のうち,不適当なものはどれか. | マクラギを介してフランジを曲げる力が補剛材上端に作用するために生じる。 | レール継目等によりマクラギがたたかれる近傍で生じやすい。 | き裂は溶接の止端部から発生し，ルート部から発生することはない。 | き裂を放置するとフランジに進展する場合がある。 | 3 | き裂は溶接の止端部から発生するものと，溶接のルート部から発生するものの２つに大別できる。 | 1 | 2015_045
2015 | 46 | 下図に示す構造形式の鉄道橋の定期点検時の着目点として，不適当なものはどれか。 | 主桁上フランシの腐食 | 主桁端補剛材上端の疲労き裂 | 支点部の山形鋼の疲労き裂 | リベットの緩み | 2 | 図示された鉄道橋は，溶接構造ではなく，リベット構造の鉄道橋である。主桁端補剛材上端の疲労き裂が発生する橋梁構造は，溶接構造であり，リベット構造ではこの部位に疲労き裂は発生しないと考えられる。 | 1 | 2015_046
2015 | 47 | 港湾鋼構造物の点検に関する次の記述のうち，不適当なものはどれか。 | 桟橋式係船岸の場合，鋼材肉厚測定の対象箇所としては，曲げモーメントが最大となる海底面付近を選定するのがよい。 | 矢板式係船岸の場合，鋼材肉厚測定の対象箇所としては，曲げモーメントが最大となるタイロッドと海底面の中間点付近を選定するのがよい。 | 桟橋式係船岸のコンクリート上部工は，維待管理上の問題が多発する部位である。 | ペトロラタム被覆では，一般的に保護カバーの健全度および空隙の有無を調査すればよい。 | 1 | 桟橋式係船岸の構造では，地震時には鋼管杭と上部工との接合部において曲げモーメントが最大となることがほとんどである。
2015 | 48 | 港湾鋼構造物の腐食に関する次の記述のうち，適当なものはどれか。 | 平均満潮面の直下付近では，マクロセルの形成による集中腐食を生じやすい。 | 鋼管杭の内面は酸素の供給がなく，鋼材の腐食速度が小さいため，腐食に対する配慮は通常しなくてよい. | 干満帯では，潮汐の作用により乾湿が繰り返されるので，鋼材の腐食速度が最も大きい。 | 飛沫帯では，鋼材表面に薄い水膜が形成されるため，鋼材の腐食速度は小さい。 | 2 | 1)平均干潮面の直下付近では，マクロセルの形成による集中腐食を生じやすい。2)適切な記述である。3)鋼材の腐食速度が最も大きい箇所は，飛沫帯である。4)飛沫帯では，鋼材表面に酸素を含む薄い水膜が形成され，鋼材の腐食速度は最も大きい。
2015 | 49 | 内圧pによって生じる鉄管の円周方向応力σhの計算式として，適当なものはどれか。なお，D：鉄管の内径，R：鉄管の半径，t：鉄管の板厚である。 | - | - | - | - | 4 | - | 1 | 2015_049
2015 | 50 | 水圧鉄管の振動に関する次の記述のうち，不適当なものはどれか。 | 振動変位の判定には，片振幅δ≦D/2000（Dは鉄管内径）が用いられる。 | 最大の振動は、水車の最大運転出力時に生じるとは限らない。 | 顕著な振動に対しては，補剛材により固有振動数を低減する対策をとる場合がある。 | 水圧鉄管の振動には，梁振動と断面変形振動がある。 | 3 | 顕著な振動に対しては，補剛材により固有振動数を高める対策をとる場合がある。
2019 | 1 | 次に示す鋼構造物と使用鋼材のうち、不適当なものはどれか。 | アイアンブリッジ：鋳鉄 | 職上発電所水圧鉄管（建設当初）：鋳鉄 | 永代橋：デュコール鋼 | 明石海峡大橋：橋梁用高性能鋼(SBHS) | 4 | 1) アイアンブリッジは、1779 年に建築されたセヴァーン川に架けられた全長約60m の橋で世界初の鋳鉄製のアーチ橋である。 2) 蹴上発電所は，1890 年（明治23 年）に通水を開始した琵琶湖疏水第1 疏水に関連して、1891 年（明治24 年）6 月から運転を開始している。その水圧鉄管は錬鉄製鋲接管で建設されたといわれている。 3) 永代橋のアーチのタイ材にはアイバ―が用いられており，その材質はデュコール鋼である。デュコール鋼は，大正11 年(1921)にイギリス海軍が開発した低炭素マンガン鋼の軍艦用鋼材である。 4) 橋梁用高性能鋼（SBHS）は2005 年にBHS として規格化された鋼材であり，1996 年（平成8 年）9 月に上部工が完成した明石海峡大橋では，使用されていない。
2019 | 2 | 鋼種がわからない鋼構造物の補修に関する次の記述のうち、不適当なものはどれか。 | P, S の含有量に基づき、溶接補修可能と判断した。 | 引張試験に基づき、鋼材の強度を評価した。 | 成分分析に基づき、鋼材の種類を推定した。 | シャルピー衝撃試験に基づき、鋼材の靭性を評価した。 | 1 | 溶接補修の判断には，炭素当量 Ceq，溶接割れ感受性組成 Pcm を適用する。溶接構造用鋼材（SM 材）の JIS 規定値では，炭素当量 Ceq が 0.38-0.47%以下，溶接割れ感受性組成 Pcm が 0.24-0.30%以下となっており，溶接補修性の判断として参考となる。
2019 | 3 | 下図に示すような T 形継手部に発生する割れを防ぐことを主目的に開発された高性能鋼として、適当なものは次のうちどれか。 | 予熱低減鋼 | 耐ラメラテア鋼 | 耐候性鋼 | 耐疲労鋼 | 2 | 複雑な構造物では，板厚方向に引張応力が作用する溶接継手部などでは，図に示すような表面に平行の割れが発生することがあり，これをラメラテアという。耐ラメラテア鋼は，板厚方向引張試験の破断後の絞り値，すなわち断面収縮率(RAZ)でその特性を規定している
2019 | 4 | 鋼材の材料試験に関する次の記述のうち、不適当なものはどれか。 | JIS 規格による引張試験では、板厚により異なる形状の試験片を用いる。 | シャルピー衝撃試験により、遷移温度を求めることができる。 | JIS 規格による曲げ試験では、裂け傷等の欠陥が生じる曲げ角度を測定する。 | ビッカース硬さから、引張強さを推定することができる。 | 3 | JIS 規格による曲げ試験では、試験片を規定の曲げ半径で規定の角度になるまで曲げて、わん曲部の外側の裂け傷、その他の欠陥の有無を調べるものである。裂け傷等の欠陥が生じる曲げ角度についての測定は規定されていない。
2019 | 5 | 下図に示す柱部材について、柱の長さ L に対して有効座屈長 Le が L＝kLと表されるとき、係数 k の理論値の組み合わせとして適当なものは次のうちどれか。 | A: 0.5 B: 0.5 C: 1.0 D: 1.0 | A: 0.7 B: 0.5 C: 1.0 D: 1.0 | A: 1.0 B: 0.7 C: 1.0 D: 0.7 | A: 1.0 B: 1.0 C: 2.0 D: 2.0 | 4 | 道路橋示方書・同解説（Ⅱ 鋼橋・鋼部材編、平成29年11月）の解説に示される有効座屈長の考え方を以下に示す。
2021 | 1 | 疲労を主たる原因として重大な損傷が発生もしくは崩落した橋梁は、次のうちどれか。 | 国道23号線木曽川大橋（三重県） | 国道325号線阿蘇大橋（熊本県） | 国道25号線山添橋（奈良県） | タコマナロウズ橋（アメリカ） | 3 | 1)国道23号線木曽川大橋（三重県）：鋼材の腐食 2)国道325号線阿蘇大橋（熊本県）：地震 3)国道25号線山添橋（奈良県）：疲労 4)タコマナロウズ橋（アメリカ）：風
2021 | 2 | 鋼材の種類と性質に関する次の記述のうち、適当なものはどれか。 | SMA材は、表面に緻密なさび層を形成し、環境条件により腐食の進行を抑制できる。 | SM400材は、シャルピー吸収エネルギーによりA、B、Cに区分されている。 | SM490Y材は、SM490材に対して溶接性を向上させている。 | SM570材とSBHS500材では、JISにおける引張強さの規格下限値が異なる。 | 2 | 1) SMA材は表面に緻密なさび層を形成し、環境条件が適切であれば腐食の進行を抑制できる。 2) 適切な記述である。シャルピー吸収エネルギーに関して、SM400A材は規定なし、SM400B材は27J以上、SM400C材は47J以上と規定されている。 3) SM490Y材は、SM490材に対して降伏点を高めた鋼材である。 4) SM570材とSBHS500材では、JISにおける引張強さの規格下限値は570N/mm2と同一である。
2021 | 3 | 鋼材の材料試験に関する次の記述のうち、適当なものはどれか。 | 曲げ試験は、試験片を曲げ、わん曲部分側に裂け傷が発生したときの荷重から曲げ強度を求めるものである。 | ビッカース硬さ試験は、ダイヤモンド圧子を鋼材表面に押し付け、除荷後のくぼみの対角線長を測定して硬さを求めるものである。 | シャルピー衝撃試験における吸収エネルギーは、試験片を破断させるために必要なハンマーの持ち上げ角度から算出する。 | JISによる引張試験は、板厚5mm以下の場合は5号試験片、5～50mmは1A号試験片、40mm以上は4号試験片を使用する。 | 2 | 1) 曲げ試験は、試験片を規定の内側半径で規定の角度になるまで曲げ、わん曲部分側の裂け傷、その他の欠陥の有無を調べるものである。 2) ビッカース硬さ試験は、ダイヤモンド圧子を鋼材表面に押し付け、除荷後のくぼみの対角線長を測定して硬さを求めるものである。 3) シャルピー衝撃試験における吸収エネルギーは、試験片を破断させるために必要なハンマーの持ち上げ角度と試験片破断後の振り上がり角度の差から算出される。 4) JISにおける引張試験は、板厚5mm以下の場合5号試験片を使用し、板厚5～50mmの場合は1A号試験片、板厚40mm以上は4号試験片を使用する。
2021 | 4 | 高性能鋼材に関する次の記述のうち、適当なものはどれか。 | TMCP鋼は、熱加工制御により良好な溶接性、高い強度や靭性が得られる鋼材である。 | 予熱低減鋼材は、溶接割れ感受性組成を低くした鋼材で、予熱温度の低減が可能である。 | 耐ラミネラティア鋼材は、板厚方向の余り値を保証した鋼材で、板厚方向の引張応力により板表面と平行方向に生じる割れを防止できる。 | 高靭性鋼材は、大入熱溶接に適用可能な鋼材で、溶接入熱を大きくしても溶接部の品質が確保される鋼材である。 | 4 | 高靭性鋼材は、高い靭性を有した鋼材で、より小さな曲げ半径で冷間加工が可能であること、また寒冷地でも適用可能であること、という利点を有している。大入熱溶接に適用可能な鋼材で、溶接入熱を大きくしても溶接部の品質が確保される鋼材は、大入熱溶接用鋼である。
2021 | 5 | 下表は、4つの古い鋼材の化学成分分析の結果である。もっとも溶接に適した鋼材は次のうちどれか。 | 鋼材No.1 | 鋼材No.2 | 鋼材No.3 | 鋼材No.4 | 4 | 溶接性を判断するには、燐（P）の化学成分量P≦0.04%、硫黄（S）の化学成分量S≦0.04～0.05%を参照に判断する。 Mn/C>2.5 | 1 | 2021_005
2021 | 6 | 次のA?Dの防食塗料が使われ始めた年代を古い順に並べたとき、適当なものはどれか。A:タールエポキシ樹脂塗料 B:ふっ素樹脂塗料 C:無機ジンクリッチペイント D:鉛丹さび止めペイント | A→C→B→D | A→C→D→B | D→A→C→B | D→C→B→A | 3 | A:タールエポキシ樹脂塗料(1959年頃より使用) B:ふっ素樹脂塗料(1985年頃より使用) C:無機ジンクリッチペイント(1965年頃より使用) D:鉛丹さび止めペイント(1900年頃より使用)
2021 | 7 | 重防食塗装に関する次の記述のうち、適当なものはどれか。 | 一般に、無機あるいは有機ジンクリッチペイントを防食下地とする。 | 変性エポキシ樹脂塗料や長油性フタル酸樹脂塗料を上塗塗料とする。 | 一般に、合計膜厚は100?200μm程度である。 | 新設塗装に期待する耐久性は、一般環境で20年程度である。 | 1 | 1)一般に、無機あるいは有機ジンクリッチペイントを防食下地とする。2)ポリウレタン樹脂塗料、ふっ素樹脂塗料などを上塗塗料とする。3)一般に、合計膜厚は250?1000μm程度である。4)新設塗装に期待する耐久性は、厳しい腐食環境で30年以上である。
2021 | 8 | 溶接時の低温割れの防止対策に関する次の記述のうち、適当なものはどれか。 | 溶接金属中の初期水素量をできるだけ多くする。 | 予熱により急冷を避ける。 | 溶接直後に溶接部を後熱する。 | 炭素当量Ceqや耐裂割れ感受性組成PCMの低い鋼材を使用する。 | 1 | 溶接時の低温(遅れ)割れは、溶接部が室温近辺(200℃程度以下)に冷却した後に発生し、時間とともに伝搬していく割れを指す。低温割れは、①溶接部の硬化の程度、②溶接部の拡散性水素、③継手の拘束度が主な要因となって発生するため、次の対策をとる。a)化学組成 炭素当量Ceqや耐裂割れ感受性組成PCMの低い鋼材を使用する。b)冷却速度 熱影響部の延性、靭性に対し熱影響部の温度が800℃から500℃に冷却される速度が支配的であるので、予熱をし、急冷を避ける。c)初期水素量 溶接金属中の水素量、溶接部のフラックスや開先に付着した水分、さび、溶接時の吸気などから供給される水素量を少なくする。d)溶接後熱 溶接直後に溶接部を後熱し(500?600℃程度であれば短時間、250?350℃程度なら1時間程度)、すれば、水素の放出が促進され、割れを防ぐことができる。
2021 | 9 | 下図に示すように単純ばりに集中荷重P、分布荷重qが作用した場合のモーメントM図、せん断力Q図の組み合わせとして、適当なものは次のうちどれか。 |  |  |  |  | 2 | 等分布荷重に対する曲げモーメント分布は、下向きに凸の2次曲線となる。等分布荷重に対するせん断力分布は、端支点で絶対最大値となる。 | 1 | 2021_009
2021 | 10 | 下の写真に示す高力ボルトの説明として、適当なものは次のうちどれか。 | ボルト頭側の六角形状が不要であり、ボルト頭部にS10Tと表示されている。 | F10Tより約1.5倍に高強度化し、遅れ破壊に耐える形状と成分設計が施されている。 | 既設の密閉箱形断面の鋼構造物に補強板を取り付ける場合などに用いられる。 | 軸継の耐久性を向上させる目的で、鋼床版デッキプレートの接合に多く用いられる。 | 3 | 写真に示されるボルトは、片面施工ボルトである。既設の密閉箱形断面の鋼構造物(トラス橋やアーチ橋の技材等)に、補修のために補強板を高力ボルト接合で取り付ける場合、通常の高力ボルトでは外側からのみでは施工できないため、対応に苦慮することが多い。そこで、高力ボルトの取付を外側からのみの作業で行うことが可能な、片面施工ボルトが開発された。このボルトの場合、M24相当のボルトサイズでF8T・M22相当の軸力が導入できる。 | 1 | 2021_010
2021 | 11 | 下図に示す溶接方法のうち、マグ溶接法はどれか。 | 1) アーク溶接法：電気の接触点で発生する花弧を電気アーク（電弧）と呼び、電流や電圧によって溶接部を加熱し金属を融解させるようにする。 | 2) ガスシールド溶接法（MAG溶接法）：Ar+CO?の活性ガスを用いる。 | 3) ティグ（TIG）溶接法 | 4) サブマージアーク溶接法 | 2 | アーク溶接法は、電気の接触点で発生する花弧を電気アークと呼び、電流や電圧によって溶接部を加熱し金属を融解させる溶接法である。マグ溶接法（MAG）は、活性ガス（Ar+CO?など）を用いるガスシールド溶接法の一つであり、CO?ガスを主成分としたAr混合ガスを使用する。これにより溶接部の酸化を防ぎつつ溶融し、溶接部の保護が図られる。 | 1 | 2021_011
2021 | 12 | リベット接合に関する次の記述のうち、不適当なものはどれか。 | 1) 支圧接合の一種である。 | 2) リベットを高力ボルトに取替えて摩擦接合とする場合、接触面の塗装を除去するなどして摩擦力を確保する必要がある。 | 3) リベットの撤去は、ガス切断よりもドリルによる方法が望ましい。 | 4) 腐食によりリベット頭部が部分的に欠損すると、縦手耐力が著しく低下する。 | 4 | リベット接合は、リベット軸部のせん断抵抗とリベットと母材の支圧抵抗によって応力を伝達する機構である。腐食によりリベット頭部が部分的に欠損しても、この耐荷機構は残っており、縦手耐力が著しく低下することはない。したがって、選択肢4は不適当である。
2021 | 13 | 高力ボルト接合に関する次の記述のうち、不適当なものはどれか。 | 1) 摩擦接合継手の耐力算定には、接触面の表面処理状態に応じたすべり係数を使用する。 | 2) F10Tの設計ボルト軸力は、降伏点応力に対して75％となる応力を基準としている。 | 3) 1ボルト線上に並ぶボルト本数が多いほど、各ボルトに作用する力が均等になる。 | 4) 耐候性鋼橋の高力ボルト継手には、耐候性を有する高力ボルトを使用する。 | 3 | 道路橋示方書では、1ボルト線上に並ぶ本数が多くなると、多列配置となるとボルトに作用する力が不均等になり、所用のすべり耐力が確保されない恐れがあるため、支圧接合で6本以下、摩擦接合で8本以下とするのが良いとしている。また、接合面に無機ジンクリッチペイントを塗装する場合の高力ボルト摩擦接合継手については、最近の実験結果より低減係数を乗じて設計を行う場合には、1ボルト線上に並ぶボルト本数を最大12本までとすることができるとされている。
2021 | 14 | 広幅の板を溶接した場合の溶接線方向残留応力（図中のσy）の溶接線直角方向分布（図中のx方向の分布）として、適当なものは次のうちどれか。応力の符号は引張を+、圧縮を?とする。 | 1) 図に示されるように、溶接線近傍では高温となり、材料の膨張が圧縮応力を引き起こす。 | 2) 圧縮応力が全体に生じる。 | 3) 応力は溶接線から離れるほど減少する。 | 4) 圧縮応力の符号は負となる。 | 1 | 溶接時には、溶接部付近が局部的に高温になり、熱膨張によって溶接線方向に伸びようとするが、まわりの温度の低い部分に拘束されるため、高温部には溶接線方向に圧縮応力が生じる。高温の金属は降伏応力が低下するため、この圧縮応力により溶接部付近は比後的な容易に降伏を生じて、圧縮塑性ひずみが生じる。ところが、溶接後冷却が進行するうちに熱膨張が消失して部材全体が収縮し、引張応力に戻ろうとするが、圧縮残留応力を持っている溶接部付近は拘束され、まわりより短くなろうとしてやや引張され、引張残留応力が残留する。これに対して、溶接線直角方向に残留する応力は圧縮であるため、溶接線直角方向のσyが圧縮応力として現れる。このように、溶接残留応力には、x軸に沿う方向に残留する応力とy軸に沿う方向に残留する応力の両方が存在し、残留応力はこれら両方の応力成分の合成によって発生するものである。 | 1 | 2021_014 | 1 | ans_2021_014
2021 | 15 | コンクリートに関する次の記述のうち、不適当なものはどれか。 | 1) 単位水量は、適切なワーカビリティーが得られる範囲内で少なくなるようにする。 | 2) 圧縮強度は、一般に水セメント比が大きくなるほど小さくなる。 | 3) 圧縮強度のばらつきを考慮して、配合強度は設計基準強度より高い値とする。 | 4) 空気量は、耐凍害性が得られる範囲内でできるだけ大きい値とするのがよい。 | 4 | 空気量は、耐凍害性が得られる範囲内で、できるだけ小さい値とするのが望ましい。空気量が多いと、ワーカビリティーと耐凍害性の向上には役立つが、強度の低下を招くためである。一般的には4?5％が目標とされることが多い。
2021 | 16 | 点検に関する次の記述のうち、不適当なものはどれか。 | 事前調査において、机上調査に加えて遠望目視で現地踏査を行った。 | 大規模災害発生後に、緊急対応として被災全域の被害状況の概要を調査した。 | 点検済みの類似構造物が近接していたので、対象構造物の点検を省略した。 | 第三者被害が懸念される損傷が見つかったので、速やかに管理者等に連絡した。 | 3 | 点検済みの類似構造物が近接していても、利用環境や施工時期、施工者、材料供給先等、異なる点もあることから、対象構造物の点検を省略してはならない。
2021 | 17 | 3軸（前1軸、後2軸）トラック1台が支間3m単純桁上をゆっくりと一定の速度で通行した際に、桁の支間中央の下フランジに生じた橋軸方向のひずみを測定したところ、下図に示す時刻歴波形が得られた。この結果からわかることとして、不適当なものは次のうちどれか。 | トラックの1軸目と2軸目の距離は3mより長い。 | トラックの2軸目と3軸目の距離は1.5m（単純桁の支間の半分）より長い。 | トラックの2軸目と3軸目の軸重は等しい。 | トラックは橋の上を前進して通過した。 | 3 | 2山目の波形から判断して、2軸の軸重の方が、3軸の軸重より大きい。 | 1 | 2021_017
2021 | 18 | 鋼構造物の補修・補強に関する次の記述のうち、不適当なものはどれか。 | 既設鋼構造物に損傷が見られた場合、たとえ損傷の程度がわずかであっても、補修・補強により当初の性能以上まで回復させる必要がある。 | 供用下における補強では、孔あけや溶接により一時的に剛性や強度が低下することもあるので、施工時の安全性も検討する必要がある。 | 既設鋼構造物の補修・補強の判断においては、1回の補修・補強の費用のみでなく、残りの供用期間に要する維持管理費用も評価するのが望ましい。 | 歴史的な既設鋼構造物では、補修・補強工事であっても、オリジナルの構造物の持つ構造美に配慮するなど、景観に対する配慮も必要である。 | 1 | 損傷に伴い断面欠損が生じた場合や設計荷重の変更などにより設計計算上の発生応力が許容応力度を満たさない場合には、発生応力が許容応力度以下になるように補修・補強設計を行う。しかしながら、応力度の超過の割合が少ない場合には、補修・補強施工による影響（溶接による熱影響やボルト孔あけによる母材の欠損など）が補修・補強後の供用年数なども考慮すると、補修・補強を行わないほうがよい場合もある。
2021 | 19 | 非破壊試験に関する次の記述のうち、不適当なものはどれか。 | 磁粉探傷試験は、欠陥の表面長さや深さ方向の形状を把握できる。 | 放射線透過試験は、溶接内部の欠陥を検出するのに適している。 | 超音波探傷試験は、球状の欠陥を小さい寸法の欠陥と判断する恐れがある。 | 渦流探傷試験は、塗膜の上からでも探傷することができる。 | 1 | 磁粉探傷試験においては、試験面上での欠陥の位置や形状、大きさはわかるが、欠陥の深さ方向の形状および大きさはわからない。
2021 | 20 | 下図のA?Dのうち、鋼I桁の面外ガセット部のまわし溶接止端部のホットスポット応力として適当なものはどれか。 | A | B | C | D | 3 | 疲労損傷が生じているような分配横桁取付部、対傾構取付け部や鋼床版の縦リブの交差部などにおいては、構造が複雑であり、また、作用応力が状態や荷重の移動により変化するなど複雑であり、公称応力を定義することが困難な場合も少なくない。このような応力が定義できない溶接接手部については、公称応力の代わりにホットスポット応力と呼ばれる応力を用い、疲労評価を行う方法がある。ホットスポット応力は、溶接接手部近傍における構造的な応力集中が生じる場所で生じる応力であり、JSSC疲労設計指針ではホットスポット応力を溶接接手に起因する局部的な応力集中が生じる部分において、通常の応力分布では捉えきれない高い応力が発生するものを指している。 | 1 | 2021_020 | 1 | ans_2021_020
2021 | 21 | 3次元形状計測に関する次の記述のうち、不適当なものはどれか。 | レーザースキャナは、レーザー光を照射して反射波を解析することで形状を取得する。 | レーザースキャナは、レーザー光を回転させながら照射すれば、1箇所からの計測で対象物の背面の形状も取得できる。 | デジタルカメラで撮影した画像を用いる計測方法では、3角測量の原理を利用している。 | SfM (Structure from Motion)は、デジタルカメラで連続的に撮影した画像群から3次元形状を復元する技術である。 | 2 | レーザースキャナは、レーザー光を回転させながら照射すれば、1箇所からの計測で対象物のレーザー光の反射波が捉えられる部位の形状を取得できるが、背面のように反射波が捉えられない部位の形状は取得できない。
2021 | 22 | コンクリートの調査方法に関する次の記述のうち、不適当なものはどれか。 | 電磁波レーダーは、コンクリート内部の鉄筋位置を測定できる。 | 硝酸銀滴定法は、コンクリート中の塩化物イオン量を測定できる。 | アルカリ溶液浸透法は、コンクリートの中性化深さを測定できる。 | 赤外線サーモグラフィーは、コンクリート内部の空洞を検出できる。 | 3 | ASR促進膨張試験のアルカリ溶液浸透法は、80℃の水酸化ナトリウム溶液に浸漬して強制的に反応を進めて促進養生する方法であり、この方法は試験期間が2週間と他に比べて短いため利用される場合が多いが、実環境と異なる条件での試験であることに留意しておく必要がある。
2021 | 23 | 下図はある非破壊試験の標準試験片であり、試験面に粘着テープで貼り付けて使用される。この標準試験片を使用する非破壊試験として適当なものは次のうちどれか。 | 浸透探傷試験 | 磁粉探傷試験 | 渦流探傷試験 | 超音波探傷試験 | 2 | 磁粉探傷試験においては、試験体の表層部に有効に作用する磁場の強さが重要である。試験面に有効に作用する磁場の強さを磁化電流値から簡単に算出することは一般的には容易でないことから、作用している磁場の方向および強さの適正な範囲を求める目的に使用されるものが標準試験片である。標準試験片には寸法が20×20mmのA型試験片と、5×10mmのC型試験片があり、A型標準試験片は薄い電磁軟鉄板の片面に図に示すように直線溝または円形の溝を設けたもので、溝の深さ、板の厚さおよび熱処理状態の異なる数種類のものがある。 | 1 | 2021_023
2021 | 24 | 下図に示すトラス構造に荷重Pが作用するとき、軸力が0となる部材の数として適当なものは次のうちどれか | 0 | 1 | 2 | 3 | 4 | トラス格点での力の釣り合いから、図の赤線で示す部材では、軸力が発生しない。 | 1 | 2021_024 | 1 | ans_2021_024
2021 | 25 | 下図に示すガセット板の腹板および補剛材上端（コバ面）の位置において、測定する項目とそれに用いるひずみゲージの組み合わせとして適当なものはどれか。 | 公称応力 単軸ゲージ | 応力集中 主応力ゲージ | 主応力 2軸ゲージ | 主応力 3軸ゲージ | 2 | 疲労に着目したひずみ測定では、溶接ビード周辺のひずみを測定することが必要となる場合がある。溶接ビード周辺では、図7.5-6に示すように、公称応力に相当する公称応力、クリープ等の溶接疲労材料による構造応力に加え、溶接ビードの形状による応力集中が生じ、応力分布が変動していることから、ひずみゲージの位置により計測値が大きく変化することのような位置の計測では応力評価方法を定め、これによる計測位置設定が必要である。ガセット横の腹板では、3軸ゲージを利用する。補剛材上端（コバ面）では、床版による振り現象により、複雑な応力分布となるため、3軸ゲージを利用する。 | 1 | 2021_025 | 1 | ans_2021_025
2021 | 26 | 腐食によって生じる可能性のある鋼部材の変化に関する a～d の記述のうち、適当なものはいくつか。 a. 部材に使用されている鋼材の降伏点の低下 b. 部材を構成する鋼板の幅厚比の低下 c. 部材全体の剛性の低下 d. 部材全体の耐荷力の低下 | 1つ | 2つ | 3つ | 4つ | 3 | これまでの多くの分野で行われた腐食鋼材の静的強度試験によると、腐食鋼材の両面を切削平滑化した引張試験片による材料特性試験から得られた引張強度や降伏点などの材料特性は、製造時の健全な母材から大きな変化は認められない。引張試験において、室内促進試験による腐食鋼材や実際の構造部材から採取した腐食鋼材は、腐食が激しくなるにつれて伸び剛性が小さくなり、凹凸状態に起因する応力集中による降伏点が低下する。腐食した圧縮部材の耐荷性能は、座屈強度の面からの評価が必要である。この場合、断面減少に伴う耐荷性能の低下と幾何形状（細長比、幅厚比）の変化に伴う座屈耐荷力の低下の双方から検討する必要がある。 | 1 | 2021_026
2021 | 27 | 鋼部材の疲労に関する次の記述のうち、適当なものはどれか。 | 1) 塑性ひずみの繰返しによりき裂が発生・進展する疲労現象を、低サイクル疲労と呼ぶ。 | 2) 鋼材の強度が増すと材料の疲労強度は上昇するが、溶接部の疲労強度については、材料強度への依存性は小さい。 | 3) 溶接部近傍では、平均応力が圧縮応力であっても、疲労き裂の進展に寄与することがある。 | 4) これ以下では疲労破壊が生じないとみなせる応力範囲を、疲労限とい | 4 | 1) 塑性ひずみの繰返しによりき裂が発生・進展する疲労現象を、低サイクル疲労と呼ぶ。 2) 鋼材の強度が増すと材料の疲労強度は上昇するが、溶接部の疲労強度については、材料強度への依存性は小さい。 3) 平均応力が圧縮応力であっても、溶接部近傍では実際には引張応力が作用して、疲労き裂の進展に寄与することがある。
2021 | 28 | 接触させた状態で電解質溶液に浸漬したとき、先に鋼が腐食する組み合わせは次のうちどれか。 | 鋼とステンレス | 鋼と亜鉛 | 鋼とアルミニウム | 鋼とマグネシウム | 1 | 海水中の腐食電位列で大きい順に並べるとステンレス > 軟鋼・鋳鉄 > アルミニウム > 亜鉛 > マグネシウムとなる。腐食電位が負で絶対値が大きいほど酸化しやすい卑な金属であり、正で値が大きいほど酸化しにくい貴な金属となる。
2021 | 29 | ストップホールに関する次の記述のうち、不適当なものはどれか。 | 1) ストップホールは、一般にき裂進展を抑制する一時的な応急対策として用いる。 | 2) ストップホールに高力ボルトを挿入して締付けることにより、効果を高めることが可能である。 | 3) 当て板を併用する場合は、ストップホールの孔面にき裂先端が残留していてもよい。 | 4) 高力ボルトによる締付けを併用することを考慮する | 3 | ストップホールによるき裂の進展防止対策として、最も重要なことは、き裂の先端部がストップホール孔内に入るよう孔明位置を確定することである。特に、き裂の先端部が残留した場合は、き裂の進展防止に寄与しないので、ストップホール施工後にはき裂が残留していないかを磁粉探傷試験などで確認する必要がある。 |  |  | 1 | ans_2021_029
2021 | 30 | 腐食の発生傾向に関する次の記述のうち、不適当なものはどれか。 | 1) 雨水が集水し、滞水しやすい部位での腐食事例が多い。 | 2) 飛来塩分が多い海岸部においては、降雨に曝される部位で腐食速度が大きい傾向がある。 | 3) ボルト添接部や部材のコバ面などは、一般部に比べ腐食しやすい。 | 4) 凍結防止剤を散布する地域では、腐食速度が大きい傾向がある。 | 2 | 溶融亜鉛めっき橋においては、塩分の影響を受ける海岸地域ではめっき皮膜の腐食減量は他の地域に比べて大きく、特に雨水によって付着塩分が洗い流されない部位では腐食速度が速い。部位別に見ると、降雨によって海塩粒子が洗い流される箇所は十数年経過しても比較的良好な外観を呈しているが、桁の内側部分などは亜鉛めっき皮膜のはく離や赤さびの発生が見られることがある。このようなことから、「飛来塩分が多い海岸部においては、降雨に曝される部位で腐食速度が速い傾向がある」といえる。
2021 | 31 | 次に示す鋼橋の損傷とその原因の組み合わせのうち、不適当なものはどれか。 | 橋座モルタルの破損による支点沈下 | 火災時の受熱 | 橋台の移動 | 鋼製支承の回転機能の低下 | 4 | 支承の回転機能や移動機能が低下している場合は、ソールプレートの溶接部においてき裂などがみられるが、主桁全体の横倒れ座屈のような損傷は発生しない。 | 1 | 2021_031
2021 | 32 | 図の等分布荷重を受けている鋼単純I桁に、A?Dの箇所で一様に腐食が生じている。今後も一様に腐食が進行した場合に、腐食箇所と生じるおそれのある損傷の組み合わせとして適当なものは次のうちどれか。 | 支点上補剛材と補剛材の座屈 | 梁端腹板の座屈 | 下フランジ連結部ボルト頭部の座屈 | 支間中央腹板の下部の座屈 | 2 | 1) 支点上補剛材の腐食が進行すると、補剛材の座屈損傷が発生する可能性がある。 2) 梁端腹板の腐食が進行すると、腹板のせん断座屈が発生する可能性がある。 3) 下フランジ連結部のボルト頭部の腐食が進行すると、曲げモーメントにより連結部のボルト群が破断する可能性がある。 4) 支間中央部の腹板下部の腐食が進行すると、せん断力による腹板のせん断座屈損傷が発生する可能性がある。 | 1 | 2021_032
2021 | 33 | 図に示すすみ肉溶接継手（止端非仕上げとする）を疲労強度等級が高い順に並べた場合、適当なものは次のうちどれか。 | 継手A > 継手B > 継手C | 継手A > 継手C > 継手B | 継手C > 継手B > 継手A | 継手C > 継手A > 継手B | 4 | 継手A：強度等級区分G、Δσf = 50 N/mm2 継手B：強度等級区分H、Δσf = 40 N/mm2（ただし、ガセットを開先溶接した場合） 継手C：強度等級区分E、Δσf = 80 N/mm2 継手Bをすみ肉溶接継手とした場合の疲労強度については、各種資料には掲載されておらず、この問題は一部説明不足と思われる。 | 1 | 2021_033
2021 | 34 | 鋼橋における腐食部の当て板補修に関する次の記述のうち、不適当なものはどれか。 | 腐食部への当て板の取り付けは、溶接を基本とする | 摩擦接合とする場合は、健全部で荷重伝達させるのが原則である | 母材と当て板の間に水が入る恐れがある場合、当て板周りのシールなどを行う | 腐食部の断面欠損を考慮して強度評価し、必要な当て板を取り付ける | 1 | 腐食部への溶接は、母材の表面状態が不均一で不明な場合が多いため、品質を確保することが難しい場合が多く、極力避けることが望ましい。
2021 | 35 | 下図に示す幅4a、高さ2aの矩形断面について、x軸まわりの断面2次モーメントIxは、y軸まわりの断面2次モーメントIyの何倍となるか。 | 1/8倍 | 1/4倍 | 4倍 | 8倍 | 2 | x軸まわりの断面2次モーメント Ix = (4a)・(2a)3 / 12 = 32/12a? y軸まわりの断面2次モーメント Iy = (2a)・(4a)3 / 12 = 128/12a? | 1 | 2021_035
2021 | 36 | RC床版の補強技術に関する次の記述のうち、不適当なものはどれか。 | 1) 上面増厚工法は、RC床版の上面に鋼繊維補強コンクリートを打設して床版の曲げおよびせん断耐力を向上させる補強工法である。 | 2) 縦桁増設工法は、既設の主桁間に縦桁を増設することで、主にRC床版のせん断耐力を向上させる補強工法である。 | 3) 鋼板接着工法はRC床版の下面に鋼板を接着させる補強工法であるが、鋼板上への滞水を防止するため、床版上への防水が重要である。 | 4) 連続繊維接着工法は、繊維シートを床版下面に接着して主にRC床版の曲げ耐荷力向上を図る工法である。 | 2 | 縦桁増設工法は、既設の主桁の間に新しく縦桁を増設し、床版支間を短くして床版に作用する曲げモーメントを減少させることにより、耐疲労性能の向上を図る工法である。一方で、せん断耐力の向上には直接寄与しない。 |  |  | 1 | ans_2021_036
2021 | 37 | 下図に示す疲労破面からわかることとして、不適当なものはどれか。 | 1) 疲労き裂はA近傍から発生した。 | 2) 疲労き裂は矢印の方向に向かい進展した。 | 3) B部は延性破壊部である。 | 4) 同心円状の縞模様Cはストライエーションと呼ばれる。 | 4 | 図9-1-3は疲労破面の特徴を示したものである。図(a)は裂傷進展挙動を観察するために、応力範囲計画の変動させた疲労破面であり、き裂の先端位置にマーキングされたビーチマークが破面に観察されている。実構造物においても、線状に応力範囲が集中することがあり、破面にビーチマークが現れることがある。 | 1 | 2021_037 | 1 | ans_2021_037
2021 | 38 | 下図のコンクリート橋のひび割れに対する説明として、不適当なものはどれか。 | 1) a)は、先に打設した橋脚下側のコンクリートと、後から打設した橋脚上側のコンクリートの温度差等による温度ひび割れである可能性が高い。 | 2) b)は、主桁に作用する曲げモーメントにより発生したひび割れである可能性が高い。 | 3) c)は、先に打設した床版が、後から打設した壁高欄の収縮を拘束したことによるひび割れである可能性が高い。 | 4) d)は、主桁に作用するせん断力により、主桁の支点付近で発生したひび割れである可能性が高い。 | 1 | a)は、先に打設した橋脚下側のコンクリートが、後から打設した橋脚上側の収縮を拘束したことによるひび割れである可能性が高い。 | 1 | 2021_038
2021 | 39 | 下図に示す鋼桁の溶接継手部a)?c)に図中の矢印の方向に力が作用するとき、溶接継手部a)?c)とそれぞれの疲労強度等級を求めるための継手試験体あ)?え)との組み合わせとして、適当なものは次のうちどれか。 | 1) aーあ） bーい） cーう） | 2) aーあ） bーえ） cーう） | 3) aーう） bーえ） cーあ） | 4) aーう） bーい） cーあ） | 1 | a）横突合せ溶接継手、い）面外ガセット溶接継手、う）縦方向溶接継手、え）荷重伝達型十字溶接継手。 | 1 | 2021_039
2021 | 40 | 高力ボルトの遅れ破壊に関する次の記述のうち、不適当なものはどれか。 | 1) 昭和40年代前半から昭和50年代前半頃に使用されたF11Tボルトで問題となっている。 | 2) ボルト破断後も脱落しないことがあるので、外観のみによる破断の有無の評価が難しい場合がある。 | 3) 一つの継手でボルトを数本取替える場合には、継手耐力を越えない本数内で複数本同時に取替えるのが原因である。 | 4) 遅れ破壊が発生している構造物では、ボルト落下時の第三者被害に注意が必要である。 | 3 | 何らかの理由でゆるみ・脱落した高力ボルトについて、その箇所のみ新規高力ボルトに取替える場合などは特に問題ないが、遅れ破壊ボルトの対策などでは継手内のボルトをすべて取替える場合があり、その施工に際しては以下のような留意が必要である。
2021 | 41 | 下図に示す高さ 𝐻 H の柱の頂部に質量 𝑀 M を有する1質点系について、固有周期が最も長くなる 𝑀 M と 𝐻 H の組み合わせは次のうちどれか。なお、柱の剛性は 𝐸 𝐼 EI で高さ方向に一定とする。 | M=m,H=h | M=2m,H=h | M=m,H=2h | M=2m,H=2h | 4 | 問題で示された片持ち柱の固有周期 𝑇 T は、次式で表される。 𝑇 = 2 𝜋 𝑀 𝑘 = 2 𝜋 𝑀 3 𝐸 𝐼 / 𝐻 3 = 2 𝜋 𝑀 ⋅ 𝐻 3 3 𝐸 𝐼 T=2π k M ​ ​ =2π 3EI/H 3 M ​ ​ =2π 3EI M⋅H 3 ​ ​ 与えられた条件で固有周期を求めると、以下のようになる。1. 𝑇 1 = 2 𝜋 𝑚 ⋅ ℎ 3 3 𝐸 𝐼 T 1 ​ =2π 3EI m⋅h 3 ​ ​ 2. 𝑇 2 = 2 𝜋 2 𝑚 ⋅ ℎ 3 3 𝐸 𝐼 = 2 𝑇 1 T 2 ​ =2π 3EI 2m⋅h 3 ​ ​ = 2 ​ T 1 ​ 3. 𝑇 3 = 2 𝜋 𝑚 ⋅ ( 2 ℎ ) 3 3 𝐸 𝐼 = 8 𝑇 1 T 3 ​ =2π 3EI m⋅(2h) 3 ​ ​ = 8 ​ T 1 ​ 4. 𝑇 4 = 2 𝜋 2 𝑚 ⋅ ( 2 ℎ ) 3 3 𝐸 𝐼 = 16 𝑇 1 T 4 ​ =2π 3EI 2m⋅(2h) 3 ​ ​ = 16 ​ T 1 ​ したがって、正解は選択肢4。 | 1 | 2021_041
2021 | 42 | 下の写真は、上路式アーチ橋側径間桁のゲルバーヒンジ部に発生した疲労き裂である。関連する次の記述のうち、不適当なものはどれか。 | 路面では伸縮装置部分に段差等の変状が生じている可能性がある。 | 本橋の他のヒンジ部についても同様のき裂が発生している可能性がある。 | 他のヒンジ部のき裂の発生状況によっては、緊急措置が必要と考えられる。 | 切欠き部からき裂が発生し、下フランジ側に向かって進展したものと考えられる。 | 3 | このような損傷は、主構造の致命的な損傷である。他のヒンジ部のき裂の有無にかかわらず、緊急措置が必要である。 | 1 | 2021_042
2021 | 43 | コンクリート橋の点検・診断に関する次の説明のうち、不適当なものはどれか。 | RC橋はPC橋よりもひび割れが発生しやすいため、ひび割れに対する判定基準はRC橋の方がPC橋よりも厳しい。 | PC橋の桁端部付近にひび割れがみられる場合は、定着部近傍のPC鋼材の腐食や破断が生じていることが考えられるため、詳細調査を実施することが望ましい。 | PCT橋では、T桁間の打継ぎにテーパーがない場合、間詰コンクリートが抜け落ちた例もあるので特に注意が必要である。 | 中央径間に対して側径間が著しく短い橋梁においては、端支点に負担力が発生している可能性があり、負戻力を受け持つ部材の損傷に注意する必要がある。 | 1 | PC橋はひび割れを許さない構造が基本となる。一方、RC構造は、引張応力を鉄筋で負担させ、ひび割れを許容する構造である。そのため、ひび割れに対する判定基準はPC橋の方がRC橋よりも厳しい。
2021 | 44 | 道路橋の伸縮装置で発生する可能性のある損傷のうち、対策の優先順位がもっとも高いものは次のうちどれか。 | 鋼製フィンガージョイントのフェイスプレート根元部における数センチのき裂 | 埋設ジョイント目地周辺における深さ数ミリの舗装のひび割れ | 排水槽での数センチの土砂堆積 | 荷重支持型ジョイントにおける数ミリの段差 | 1 | 鋼製フィンガージョイントのフェイスプレートの破断や損傷は、走行車両のタイヤを損傷させてパンク等が発生する可能性が高く、交通事故を招きやすいため、対策の優先順位はもっとも高い。
2021 | 45 | 下の写真に示す上路プレートガーダー形式の鉄道橋の垂直補剛材上端に発生したき裂に関する次の記述のうち、不適当なものはどれか。 | まくら木直下の垂直補剛材上端に生じやすい。 | フランジ幅が広い場合に生じやすい。 | 上フランジ側の溶接止端に多く発生する。 | 垂直補剛材上端が破断すると、スカラップの腹板側のまわし溶接部にき裂が発生しやすくなる。 | 3 | 垂直補剛材上端に発生するき裂は、溶接の止端から発生するものと、溶接のルート部から発生するものの2つに大別できる。止端から発生するものは、止端形状が悪かったり、天端に生じる応力が大きかったりした場合に生じる。製作時に桁を逆さまにして補剛材を組み立てるので、溶接止端はフランジ側に広がるが、上端き裂はほとんどの場合補剛材側に発生する。ルート部から発生するものは、溶接時の溶け込みが不足してフランジと補剛材にギャップがあった場合に発生しやすい。止端き裂かルートき裂によってき裂の発生原因が異なり、対策方法も変わるので注意して調査する必要がある。 | 1 | 2021_045
2021 | 46 | 鉄道橋の検査に関する次の記述のうち、適当なものはどれか。 | 特別全般検査は、地震や大雨等の災害時や類似変状の一斉調査時に実施する検査である。 | 個別検査は、全般検査が実施できなかった箇所に対し個別に行う検査である。 | 通常全般検査は、目視を基本とし5年に1回行うことを標準としている。 | 初回検査は、大規模な補修・補強工事を行った後にも実施する。 | 4 | 特別全般検査は、構造物の種別や線区の実態に合わせて、必要に応じて行う定期的な検査である。一般的な流れは通常全般検査と同様であるが、健全度の判定の確度を高めることを目的としており、通常全般検査が基本的に目視のみの検査であるのに対し、この検査では目視で見えにくい詳細な部分まで見るのに加え、場合によっては非破壊検査や応力測定等の定量的な検査も実施する。個別検査は、全般検査および随時検査において健全度がAと判定された場合に実施する検査で、構造物の変状状態および健全度の把握、変状原因の推定、精度の高い健全度の判定さらには増幅の要否および増幅工事を行う場合の時期、方法等について精査するための検査である。
2021 | 47 | 港湾鋼構造物に適用される防食工法に関する次の記述のうち、不適当なものはどれか。 | 亜鉛防食工法において用いられる流電陽極は、一般にアルミニウム合金製である。 | ペトロラタム被覆は、施工後の養生に長期間を必要とする。 | 水中硬化型被覆は、鋼板などの縁手部分などの複雑な形状の部位にも適用が容易である。 | モルタル被覆は、現地施工が用いられる。 | 2 | ペトロラタム被覆は、港湾鋼構造物の防食工法として有効な方法であり、実績も多い。ペトロラタム被覆は、ペトロラタム系防食材を鋼表面に密着させ、これをプラスチックや強化プラスチック、耐食性金属などのカバーで保護する。ペトロラタム系防食材とカバーの間に、緩衝材を挿入する場合もある。さらに防食材、緩衝材、保護カバーを一体化した方法もある。この工法は、水中施工が可能であること、素地調整が比較的簡単でかつ施工後の養生期間を必要としないなどの特長がある。
2021 | 48 | 港湾構造物の特徴に関する次の記述のうち、不適当なものはどれか。 | 港湾鋼構造物において、集中腐食が生じやすい場所はM.L.W.L.（平均干潮面）直下付近である。 | 矢板式係船岸では、鋼矢板と背後に設置した控え工をタイロッド等で連結した構造が一般的である。 | 鋼管杭式桟橋では、海底面と杭の境界部でモーメントが最大となる。 | 桁橋の上部工では、塩害劣化が生じやすい。 | 3 | 桁橋は地震作用によって断面諸元が決定されることが多い。桁橋と背後の土留め護岸とは構造的には分離しており、渡板で車輛走行の円滑化を図っている。したがって、地震時には鋼管杭と上部工上の接合部において曲げモーメントが最大となることがほとんどである。
2021 | 49 | ダムゲートに関する記述のうち、適当なものはどれか。 | 漏水の原因として水締ゴムの摩耗が挙げられる。 | 寒数度の主桁のうち、最上段の主桁で腐食が生じやすい。 | 地震時の損傷として脚柱が座屈する事例が多く報告されている。 | 自励振動が大開度での放流中に生じやすい。 | 1 | ラジアルゲート、ローラーゲートの側部の水密部では、扉体の開閉に伴う水密ゴムと戸当り金物との磨耗により、漏水の度数が進行する。底面の水密部では、放流時に水とともに砂や微小粒子が密着した水密ゴムに擦れて磨耗が進行する場合がある。ダムゲートにおける主な劣化は腐食である。水圧鉄管と同様に、ダムゲートは淡水環境で使用されるため腐食速度は0.02mm～0.03mm/年程度であるが、扉体のうち腐食が発生しやすい箇所は扉体側板と脚柱の接合部である。また、異物が上下流面に堆積している場合に腐食が進行することが多い。
2021 | 50 | 1MPaの内圧pが作用する内径D=2,000mm、板厚t=10mmの水圧鉄管において、腐食により0.02mm／年で板厚が減少するとき、内圧によって生じる管の円周方向応力σhが管の許容応力度135N/mm2を超過するまでのおおよその年数として適当なものはどれか。 | 40年 | 70年 | 100年 | 130年 | 4 | 管の円周方向の応力σhと内圧p、内径D、板厚tの関係は次式で与えられる。σh=pD/2tここで、円周方向応力度が管の許容応力度に達する限界板厚tを算定する。t=pD/2σh=1×2000/2×135=7.4mm当初板厚10mmが、腐食により0.02mm/年で板厚が減少し、限界板厚7.4mmに達する年数yを求める。y=10-7.4/0.02=130年。
2022 | 1 | 次に示す構造物の重大事故と、関わりの深い事象の組み合わせとして、適当なものはどれか。 | 構造物のリダンダンシー | 溶接品質と疲労損傷 | 溶接品質と疲労損傷 | 長大橋の耐風安定性 | 2 | 正しい組み合わせは、溶接品質と疲労損傷が原因であり、長大橋の耐風安定性も重大な関わりがあります。 | 1 | 2022_001
2022 | 2 | 下図に示す等分布荷重を受ける単純梁に部材断面 100mm×200mm を用いた場合、B点に生じる最大曲げ応力度として、適当なものはどれか。 | 16 N/mm2 | 20 N/mm2 | 30 N/mm2 | 32 N/mm2 | 3 | 支間中央部の曲げモーメントから計算され、最大曲げ応力度は 30 N/mm2 です。 | 1 | 2022_002
2022 | 3 | 鋼材に関する次の記述のうち、適当なものはどれか。 | SS 材は、溶接を前提としている。 | SM 材は、JIS で C 量が 0.3%以上と規定されている。 | SMA 材は、P の含有量を多くすることにより、耐候性とともに溶接性も向上させている。 | ステンレス鋼は、Cr や Ni を含有させた合金鋼であり、耐食性に優れている。 | 4 | ステンレス鋼は、Cr や Ni を含有した合金鋼であり、耐食性に優れています。その他の記述は不正確です。
2022 | 4 | 鋼材の変遷に関する次の記述のうち、適当なものはどれか。 | 1952年にSM材がJISで制定され、溶接構造物に一般的に使用されるようになった。 | 鍛鉄は鋼より炭素含有量が大きいため、現行のSM490材より引張強度が高い。 | 初期の鋼橋にはベッセマー鋼が採用されており、現在の鋼材と同程度の引張強度を有する。 | 1925年にSS39材がJISで制定され、その成分規定は現行のSS400材と同じである。 | 1 | 1952年にSM材が制定され、溶接構造物に使用されています。その他の記述は不正確です。
2022 | 5 | 高性能鋼材に関する次の記述のうち、適当なものはどれか。 | 橋梁用高降伏点鋼は、溶接割れ感受性組成を低くして、溶接性の向上が図られている。 | 高靭性鋼は、小さい曲げ半径でも冷間で加工が可能な鋼材で、高い靭性を有する。 | クラッド鋼は、高い耐食性を付与する等の目的で、二種類の性質の異なる金属を圧着させた鋼材である。 | 非磁性鋼は、部材形状に合わせて鋳込んで作られたもので、高い耐疲労性を有する。 | 4 | 非磁性鋼は、磁石の影響を受けない鋼材で、耐疲労性に優れています。その他の記述は不正確です。
2022 | 6 | JISに示される鋼材の引張試験に関する次の記述のうち、不適当なものはどれか。 | SM材の引張試験では板厚により5号試験片、1A号試験片、4号試験片が用いられる。 | 高張力鋼などで降伏点が明確に現れない場合、永久伸びが0.2%になるときの応力を降伏点に相当する耐力とする。 | 引張強さは、最大引張力を破断位置での破断後の断面積で除した値とする。 | 破断伸びは、初期の標点間の距離と、破断後の破断面を突き合わせて測定した標点間の距離を用いて求める。 | 3 | 引張強さは、最大引張力を試験片の原断面積（試験前の断面積）で除した値である。
2022 | 7 | 下図に示す荷重Pのかかる長さLの梁の曲げモーメント図のうち、不適当なものはどれか。 |  |  |  |  | 2 | 固定位置で最大、載荷点でゼロとなるモーメント分布（赤色）となる。 | 1 | 2022_007 | 1 | ans_2022_007
2022 | 8 | 新設時における下地塗料と塗り重ね塗料の組合せとして、適当なものはどれか。 | 鉛・クロムフリーさび止めペイント + エポキシ樹脂塗料 | 長油性フタル酸樹脂塗料 + ふっ素樹脂塗料 | 無機ジンクリッチプライマー + 鉛・クロムフリーさび止めペイント | エポキシ樹脂塗料 + ふっ素樹脂塗料 | 4 | 1)～3)の塗り重ねは、不可である。 | 1 | 2022_008
2022 | 9 | 防食に関する次の記述のうち、不適当なものはどれか。 | 金属溶射は、塗装に比べて初期コストを低く抑えられるが、防食被膜としての寿命は短い、ライフサイクルコストの低減につながる可能性がある。 | 溶融亜鉛めっきは、過酷な腐食環境下ではめっき被膜が消失し早期に腐食が進行することがある。 | 溶融亜鉛めっきに軽微な傷が付いても、防食性への影響は小さい。 | 金属溶射は、既設の構造物に対して現場施工することが可能である。 | 1 | 金属溶射は塗装と比較して、初期の施工コストは高くなるが、防食被膜としての寿命は長くなるため、ライフサイクルコストの低減につながる可能性がある。
2022 | 10 | 下図に示す、B点に荷重が作用した図・aの部材に、図・bのようにA-C間に荷重を追加した場合、C点の曲げモーメントとせん断力はどのように変化するか答えよ。 | 変わらない。 | 曲げモーメント、せん断力とも0になる。 | 曲げモーメントは2倍になり、せん断力は0になる。 | 曲げモーメントは0になり、せん断力は2倍になる。 | 1 | C点の断面力は、C～B間に作用する荷重から算出できる。曲げモーメントはMc=2kN×3m=6kNであり、せん断力はSc=2kNである。図・bのように、C～B間以外に作用する荷重の影響は受けないため、断面力の変化は発生しない。 | 1 | 2022_010
2022 | 11 | マグ溶接とサブマージアーク溶接に関する次の記述のうち、不適当なものはどれか。 | マグ溶接は、シールドガスを使うため風の影響を受けやすい。 | マグ溶接は、ワイヤ送給は自動で、トーチ操作は作業者の手で行うのが一般的である。 | サブマージアーク溶接は、溶着速度を大きくでき、溶込みを深くできる。 | サブマージアーク溶接は、あらゆる溶接姿勢での溶接が可能である。 | 4 | サブマージアーク溶接の溶接姿勢は、下向き、横向きに限られる。
2022 | 12 | 溶接欠陥に関する次の記述のうち、不適当なものはどれか。 | 完全溶込み溶接で開先の先端部が溶融されずに残った状態は、溶込み不良という。 | 溶接部が室温近辺に冷却した後に発生し時間とともに伝搬していく割れは、低温割れという。 | 溶接ビードの止端に沿って生じた溶接割れは、アンダカットという。 | 拘束の大きな十字溶接継手等で母材表面と平行に母材内に生じる割れは、ラメラテアという。 | 3 | アンダカットは、溶接ビードの止端に沿って母材が溶け、溶接金属が満たされずに溝が残存したものであり、溶接割れには該当しない。
2022 | 13 | 高力ボルト摩擦接合継手に関する次の記述のうち、適当なものはどれか。 | 溶融亜鉛めっき高力六角ボルトは、F10Tと同じ材料を用いるが、規格としてはF8Tとして使用する。 | 日本国内の設計基準では、すべり係数を0.60とするのが一般的である。 | リベットを部材間接触面の素地調整を行わずに高力ボルトに取り替える場合、すべり係数は0.40以上あるとして設計してよい。 | 高力ボルトに導入された軸力は、締付け直後に2～3％低下し、その後ボルト軸部の収縮に伴い時間の経過とともにわずかずつ増加する。 | 1 | 1)適切な記述である。
2022 | 14 | 図の荷重Pが作用する高力ボルト摩擦接合継手において、3本のボルトが抜け落ちている。残存する継手の許容力として適当なものはどれか。なお、荷重に対して各ボルトは均等に抵抗し、高力ボルト1本の1摩擦面あたりの許容量は48kNとする。 | 288 kN | 576 kN | 624 kN | 1,248 kN | 2 | 摩擦面は、連結板が上下にあり、2面となる。継手片側では、最大2本のボルトが抜け落ちており、有効なボルト本数は6本となる。残存する継手の許容量=2×48×6=576kN | 1 | 2022_014
2022 | 15 | 高力ボルトの遅れ破壊に関する次の記述のうち、適当なものはどれか。 | 降伏耐力よりも大きな軸力が付加されることで発生する。 | ボルトに用いる鋼材の引張強度には依存しない。 | ボルト軸部の応力変動を主要因として発生する。 | 腐食環境の厳しい箇所で発生しやすい。 | 4 | 1)遅れ破壊とは、高強度鋼に一定の引張荷重が加えられた状態である時間が経過した後、外観上ほとんど変形することなしに突然脆性的に破壊する現象である。
2022 | 16 | リベット継手に関するa)～d)の記述のうち、適当なものはいくつか。 | 1つ | 2つ | 3つ | 4つ | 2 | a) 現場継手では、昭和40年代前半までリベット接合が主流であったが、昭和50年代の初めになると、高力ボルトが主流となった。b) リベットのせん断抵抗も利用した支圧接合による継手形式である。適切な記述は、a)とc)である。 | 1 | 2022_016
2022 | 17 | 支持条件のみが異なるa～dの柱について、軸方向の圧縮力に対する座屈強度を高いものから順に並べたとき、適当なものはどれか。 | c→b→d→a | c→d→a→b | d→a→b→c | d→b→c→a | 4 | a) 2.0L, b) 0.7L, c) 1.0L, d) 0.5L. d>b>c>a. | 1 | 2022_017
2022 | 18 | コンクリートの強度特性、変形性状に関する次の記述のうち、不適当なものはどれか。 | 湿潤養生の日数が短いほど、クリープの影響は小さくなる。 | 繰り返し荷重作用による強度低下は、乾燥状態よりも湿潤状態で早期に現れる。 | 圧縮強度は、水セメント比が小さいほど高くなる。 | 一軸圧縮状態における破壊時のひずみは、0.3～0.4%程度である。 | 1 | 湿潤養生の目数が長いほど、クリープの影響は小さくなる。
2022 | 19 | 性能照査型設計に関する次の記述について、(A) から (C) に入る用語の組み合わせとして適当なものはどれか。 | 目的性能, 使用性, 終局状態 | 目的性能, 利便性, 限界状態 | 要求性能, 利便性, 終局状態 | 要求性能, 使用性, 限界状態 | 4 | テキスト127?130ページの記載を概説した文章である。 | 1 | 2022_019
2022 | 20 | 下図は、新設構造物を計画する場合のライフサイクルコストの概念を表した図である。図中の(A)から(C)に当てはまる語句の組み合わせとして適当なものはどれか。 | 時間, 維持管理費, 建設費 | 性能, 建設費, 維持管理費 | 時間, 建設費, 維持管理費 | 性能, 維持管理費, 建設費 | 4 | テキストの図6.7.2に示されているライフサイクルコストの説明図である。 | 1 | 2022_020
2022 | 21 | 鋼またはコンクリートの測定手法に関する次の記述のうち、不適当なものはどれか。 | 腐食した鋼板に超音波厚さ計を適用する場合、表面の凹凸の状態によっては測定面を平滑化するための処理が必要である。 | コンクリート部材にサーモグラフィーを適用する場合、晴天日の日射受熱量が最大となる時間帯、あるいは最高気温、最低気温となる時間帯に測定するのがよい。 | 付着塩分測定法である電導度法では、ガーゼを用いた方法より1箇所あたりの測定面積が大きいため、少ない測定箇所で精度を確保することができる。 | 鋼部材のひずみ測定で応力波形から応力範囲周波度分布を求める方法としては、レインフロー法が一般的である。 | 3 | 付着塩分測定法である電導度法では、ガーゼを用いた方法より1箇所あたりの測定面積が小さく、測定結果の精度を上げるためには、多くの測定が必要となる。
2022 | 22 | 塗膜劣化度測定に関する次の記述のうち、不適当なものはどれか。 | 基盤目・クロスカットテープ付着試験では、セロハンテープを用いる。 | アドヒージョンテストでは、塗膜面に接着した端子をねじることにより、付着力を測定する。 | インピーダンス測定では、交流電圧を印加し塗膜の電気抵抗値を測定する。 | 塗膜の光沢度測定では、表面の汚れを取り除く前および後の両方で行うことが多い。 | 2 | アドヒージョンテストでは、端子を塗膜面に接着剤を用いてしっかりと接着し、垂直に引張力を与え、塗膜をはく離させることにより、塗膜の付着力を測定する。
2022 | 23 | ひずみ測定に関する次の記述のうち、適当なものはどれか。 | 溶接止端近傍の応力勾配を知るため、応力集中ゲージを用いた。 | 主応力方向が不明であったため、2軸ゲージを用いた。 | 既存構造物の死荷重による応力を非破壊で調査するため、静ひずみ測定を行った。 | 板の表裏にひずみゲージを貼付し、その平均値を面外曲げ応力成分とした。 | 1 | 適切な記述である。
2022 | 24 | き裂や欠陥の磁粉探傷試験に関する次の記述のうち、適当なものはどれか。 | 蛍光磁粉を用いた場合、指示模様の幅は裂口幅を表す。 | き裂や欠陥の深さ方向の形状および大きさも検出できる。 | 表面に開口していなくてもごく表層部の欠陥は検出できる。 | き裂に対して磁束がなるべく平行になるように磁場を与える。 | 3 | 試験体が強磁性体であれば、割れが表面に開口していなくても、表面から約2~3mm程度の表層部に存在する場合には、欠陥を検出することが可能である。
2022 | 25 | 超音波探傷試験に関する次の記述のうち、適当なものはどれか。 | a から、欠陥の大きさが推定できる。 | b から、試験体の板厚が推定できる。 | c から、探傷面から欠陥までの距離が推定できる。 | d から、底面から欠陥までの距離が推定できる。 | 2 | b から、試験体の板厚が推定できる。 | 1 | 2022_025
2022 | 26 | コンクリート構造物の計測に関する次の記述のうち、不適当なものはどれか。 | フェノールフタレイン溶液を噴霧し赤く変色した領域が、中性化している範囲である。 | プレストレストコンクリート構造物のシース内のグラウト充填状況は、放射線透過試験により推定することができる。 | かぶり厚は、電磁波レーダ法により推定することができる。 | コンクリート中の塩化物イオン含有量の分析は、硬化コンクリートを粉砕した試料中に含まれる塩化物イオンの全量を測定する方法が一般的である。 | 1 | フェノールフタレイン溶液を噴霧し赤く変色した領域は、中性化していない範囲である。
2022 | 27 | 円形の貫通孔を有する幅が広い矩形板に引張応力が作用しているとき、最大引張応力σmaxとして適当なものは次のうちどれか。 | 0.10 × σ0 | 0.33 × σ0 | 3.00 × σ0 | 10.0 × σ0 | 3 | 応力集中係数α=3であり、応力集中が発生する。 | 1 | 2022_027 | 1 | ans_2022_027
2022 | 28 | 鋼材の腐食に関する適当な記述はいくつか。 | コンクリートに一部埋め込まれた鋼部材は、境界部で腐食が著しく進行することがある。 | 外柵内面は飛来塩分の影響を受けにくく、腐食が進行しにくい。 | 箱柵内では、滞水が生じた箇所で腐食が進行することがある。 | 塗膜の厚さや密実さは腐食に影響しない。 | 2 | 適切な記述はa、cである。 | 1 | 2022_028
2022 | 29 | 鋼部材の腐食に関する次のうち、適当なものはいくつか。 | 圧縮柱では、断面減少と幾何形状の変化に伴う耐荷力の低下に注意が必要である。 | 腐食した引張部材の破断は、腐食の著しい断面で発生する。 | 鋼部材の表面に局部的な減肉が生じても、疲労強度が低下することはない。 | 鋼部材に使用される鋼材の降伏点や引張強度が低下することはない。 | 4 | a、b、dが適当である。 | 1 | 2022_029
2022 | 30 | 腐食に関する記述に当てはまる適当なものはどれか。 | イオン化傾向が大きい金属ほど腐食しやすい。 | ステンレスボルトは潮解作用による腐食を防ぐ。 | 普通鋼材は腐食しやすく、潮解作用が原因である。 | 塩分の存在は腐食に影響しない。 | 3 | イオン化傾向が大きい金属は腐食しやすく、潮解作用による腐食が促進される。 | 1 | 2022_030
2022 | 31 | 塗装塗替えに関する次の記述のうち、適当なものはどれか。 | 3 種ケレンでは、劣化していない塗膜は残し、動力工具により錆や劣化した塗膜を除去する。 | 塗替え塗装の重防食塗装系では、旧塗膜を完全に除去したのち、防食下地として無機ジンクリッチペイントを塗布する。 | 耐候性鋼橋の桁端部などで腐食が進行し、塗装仕様に変更する場合、1 種ケレンではさびが落とし切れない場合が多いため、4 種ケレンを採用する。 | 塗膜損傷部などで部分塗替えをする場合、旧塗膜の上に新塗膜を塗り重ねると早期剥離が問題となるため、境界部については原則塗り重ねない。 | 1 | 記述 1 項目において以下の赤字を修正・追加が必要と思われるが、最も適当な解答は 1) である。 3 種ケレンでは、劣化していない塗膜は残し、動力工具と手工具の併用により錆や劣化した塗膜を除去する。
2022 | 32 | 高力ボルト継手部に関する次の記述のうち、不適当なものはどれか。 | ボルトのゆるみは、外観目視では発見されにくい。 | たたき点検は簡便な点検手法であり、点検結果に個人差は生じにくい。 | ボルト角部等で塗膜厚が薄くなりやすいため、腐食劣化が多く見られる。 | 腐食により高力ボルトの頭部やナットが減肉した場合、ボルト軸力の低下により継手部の耐荷力が低下するおそれがある。 | 2 | たたき点検は簡便な点検手法であるが、点検結果に個人差が生じやすい。
2022 | 33 | 下図は公称応力を用いた疲労設計曲線を模式的に示したものである。この図に関する次の記述のうち、適当なものはどれか。 | 傾きを表す m は、直応力を受ける溶接継手では一般に 5 である。 | 公称応力範囲 Δσ と疲労寿命 N の関係は、継手形式によらず 1 種類の曲線で表される。 | 対象部材に繰返し作用する最小応力と最大応力の比を応力範囲と呼ぶ。 | 曲線が水平に折れ曲がっている公称応力範囲を打ち切り限界と呼ぶ。 | 4 | 傾きを表す m は、直応力を受ける溶接継手では一般に 3 である。公称応力範囲 Δσ と疲労寿命 N の関係は、継手形式により異なる曲線で表される。 | 1 | 2022_033
2022 | 34 | 下図に示す疲労き裂に関する次の記述のうち、不適当なものはどれか。 | 図に示す継手は荷重伝達型十字継手であり、この疲労き裂が発生することがある。 | この疲労き裂の疲労評価に用いる応力は、荷重を主板断面積で除することにより求める。 | この疲労き裂は、表面に見えるき裂長よりも内部のき裂長が長い場合が多い。 | 溶接止端部を仕上げても、この疲労き裂に対する疲労強度を向上させることはできない。 | 2 | この疲労き裂の疲労評価に用いる応力は、荷重をのど断面積（のど厚×溶接長）で除することにより求める。 | 1 | 2022_034
2022 | 35 | 下図に示す桁端部切欠き部に生じる疲労き裂に関する次の記述のうち、不適当なものはどれか。 | 疲労き裂は溶接部から発生し、ウェブに進展することがある。 | フランジとウェブの溶接が部分溶け込み溶接であれば、き裂が発生する可能性はない。 | 予防保全として、割込みフランジに相当する水平方向の補強リブを採用することがある。 | き裂を補修する場合、補強板のボルト孔とストップホールのボルト締めを併用する配慮が必要である。 | 2 | この疲労き裂は、フランジとウェブの溶接のすみ肉溶接から発生する場合が多いが、部分溶け込み溶接の場合でも発生する可能性はある。 | 1 | 2022_035
2022 | 36 | 下の写真に示す、主桁と対傾構の取合い部に発生した疲労き裂に関する次の記述のうち、不適当なものはどれか。 | き裂の進展速度は極めて速い場合が多く、主桁ウェブにも進展する可能性が高い。 | 溶接止端から発生した止端き裂である。 | 活荷重による隣接主桁間のたわみ差が原因となることがある。 | 高力ボルトにより新規ガセットに取り替える補修方法が考えられる。 | 1 | 主桁と高力ボルトで接合されたガセットプレートに発生したき裂であり、主桁ウェブに進展する可能性は低い。 | 1 | 2022_036
2022 | 37 | 溶接止端から発生したき裂に対して実施する表面切削に関する次の記述のうち、適当なものはどれか。 | 施工後には目視により切削面にき裂が残留していないか確認すればよい。 | 溶接部の止端仕上げと併用して恒久対策とする場合もある。 | 切削の深さは5mm程度までとする。 | 切削はガウジングにより行うことが望ましい。 | 2 | 施工後には磁粉探傷試験等により切削面にき裂が残留していないか確認することが必要である。
2022 | 38 | 鋼橋の鋼部材の変形とその補修に関する次の記述のうち、不適当なものはどれか。 | 地震による鋼部材の変形は、地震時に力の集中する桁端部などに主に発生する。 | 地震時の変形の繰り返しにより、部材の破断が生じることもある。 | 変形した部材に対してガス切断を行う場合、安全対策として部材の跳ね上がりなどを想定することが望ましい。 | 変形した部材を取り替える場合、取替後の部材に死荷重を分担させる手段は無い。 | 4 | 変形した部材を取り替える場合、所定の応力を導入するためジャッキなどによる応力調整を実施することで、取替後の部材に死荷重を分担させることもできる。
2022 | 39 | 加熱矯正に関する次の記述のうち、不適当なものはどれか。 | 加熱矯正後、荷重を負荷できるのは鋼材温度が約250°Cを下回ったときである。 | 冷却はできるだけ水をかけずに、自然放冷とするのがよい。 | 一般に変形の小さい箇所から大きいほうに向かって徐々に加熱矯正していく。 | 調質鋼では、加熱矯正時に受けた熱により鋼材の機械的性質が低下する場合がある。 | 3 | 加熱矯正は一般にジャッキを用いて変形の大きい箇所から始めて、小さいほうに向かって徐々に矯正し、これを何回も繰返す。
2022 | 40 | コンクリート構造の環境作用による損傷に関する次の記述のうち、不適当なものはどれか。 | 塩害は、塩化物イオンの侵入によるコンクリート自体の劣化に起因して、コンクリートのひび割れ発生や剥落を引き起こす現象である。 | 凍害は、コンクリート中の水分の凍結と融解が繰り返されることによって多数のマイクロクラックが発生し、ポップアウトやスケーリングが生じる現象である。 | 中性化は、空気中の二酸化炭素がコンクリートの内部に浸透し、主成分である水酸化カルシウムと反応して炭酸カルシウムに変化することでpHを上昇させる現象である。 | アルカリシリカ反応は、コンクリート中のセメントに含まれるシリカ成分が水分と反応して膨張し、コンクリートにひび割れを生じさせる現象である。 | 2 | 1) コンクリート構造物の塩害は、コンクリート自体に変状をもたらすことを指すのではなく、コンクリート内部の鋼材の腐食によるかぶりコンクリートのひび割れ発生や剥落、それらに伴う構造物の耐久性低下を指す。
2022 | 41 | 鋼道路橋の上下部工接続部の点検に関する次の記述のうち、不適当なものはどれか。 | 可動支承や水平力分散支承の場合は、点検時の外気温度を考慮して支承の移動状況を確認する。 | 橋端支点部で、啓座モルタルに損傷がある場合は、伸縮装置での段差の状況を確認する。 | 支承の回転機能や移動機能が低下している場合は、ソールプレート溶接部におけるき裂の有無を確認する。 | 中央径間に比べて側径間が著しく短い橋梁では、負反力が発生する可能性があるため、アップリフト対策部材の状態を確認する。 | 4 | 中央径間に比べて側径間が著しく短い橋梁では、負反力が発生する可能性があるため、アップリフト対策部材の状態を確認する。
2022 | 42 | 鋼道路橋の損傷と診断時の着目点に関する次の記述のうち、不適当なものはどれか。 | 鋼I桁橋における塗膜劣化と内桁ウェブ両面の温度差 | 耐候性鋼橋の腐食と海岸線からの距離 | 鋼床版の縦リブ溶接部の疲労損傷と輪荷重の通過位置 | 鋼製橋脚隅角部の疲労損傷と溶接内部の未溶着部の有無 | 1 | プレートガーダー橋の構造部位別の塗膜劣化速度や程度が異なり、下フランジ、横構および対傾構など主として水平部材として使用されている部材・部位の劣化速度が速く、ウェブのように鉛直部材として使用されている部材の劣化速度は遅い。また桁外面より桁の内側面の塗膜劣化が激しく、その理由としては、桁内面は付着物が堆積しやすい上、直接雨水による洗浄効果が少ないことが原因とされている。
2022 | 43 | 下の写真に示すRC橋脚の梁部に生じたひび割れの主な発生原因として、適当なものはどれか。 | 乾燥収縮 | 凍害 | アルカリシリカ反応 | セメントの水和熱 | 3 | アルカリシリカ反応 | 1 | 2022_043
2022 | 44 | 道路橋RC床版の目視点検時の確認項目に関する次の記述のうち、不適当なものはどれか。 | 水平ひび割れの有無 | 床版裏面の亀甲状のひび割れの有無 | 床版裏面の遊離石灰の析出の有無 | 錆装面のひび割れやポットホールの有無 | 1 | RC床版の水平ひび割れは、床版内部に発生するひび割れであり、目視検査では確認できない。
2022 | 45 | 経年100年を超えた上路プレートガーダー形式の鋼鉄道橋において、主桁下フランジ下面を写した下の写真に関する次の記述のうち、適当なものはどれか。 | A部はトルシアボルトの頭部である。 | B部は、カバープレート取付部に水が入らないようにするシール材である。 | カバープレートは建設時から存在したと考えられる。 | B部にき裂が生じる危険性がある。 | 4 | A部はリベットの頭部である。 B部は、下フランジ母材にカバープレートを取付けた溶接ビードである。 カバープレートは建設時には存在せず、後から追加で取付けたプレートと考えられる。 | 1 | 2022_045
2022 | 46 | 下の写真に示す鋼鉄道橋の橋端部付近で、下フランジ山形鋼に発生したき裂に関する次の記述のうち、不適当なものはどれか。 | 列車通過時に下フランジ山形鋼が曲げられている場合、き裂が発生しやすい状態にある。 | 腐食による断面欠損や、ソールプレートの摩耗もき裂の発生原因となりうる。 | 同一部位のき裂は、溶接桁の方が発生しやすい。 | 杏座の状態を良好に保つことは、予防保全として有効である。 | 3 | き裂の発生の主な原因として下フランジ山形鋼が曲げられることが挙げられるので、溶接桁で発生することは考えにくい。 | 1 | 2022_046
2022 | 47 | 港湾構造物に適用される防食工法に関する次の記述のうち、不適当なものはどれか。 | 流電陽極方式電気防食工法は、水中に設置した陽極と鋼材の異種金属電池作用により鋼材に防食電流を流入させ、腐食を防止する工法である。 | モルタル被覆では、幅の広いひび割れが発生しても、不動態被膜の存在により鋼材は腐食しない。 | ウレタンエラストマー被覆は、工場で施工されるため、安定した品質が得られる。 | 水中硬化型被覆は、鋼板継手部のような複雑な形状の構造物にも比較的容易に施工が可能である。 | 2 | モルタルにひび割れやはく離、塩害、中性化による劣化などが生じると防食性が低下する。
2022 | 48 | 港湾構造物の点検・診断に関する次の記述のうち、不適当なものはどれか。 | 無防食鋼構造物の場合、目視調査の結果に応じて、超音波厚さ計を用いた肉厚測定を行い、構造物の残存耐力の評価を行う。 | 矢板式係船岸の場合、鋼材肉厚測定の対象箇所としては、曲げモーメントが最大となるタイロッドと海底面の中間点付近を選定するのがよい。 | 電気防食工法の一般定期点検診断においては、測定された電位が海水塩化銀電極基準で?800mV よりもマイナス方向に大きいと、防食状態にあると判断する。 | ペトロラタム被覆の一般定期点検診断においては、ペトロラタム防食材の状態を目視により確認する。 | 4 | ペトロラタム被覆は、鋼表面のペトロラタム系防食材と保護カバーで構成されているので、目視調査は保護カバーが中心となる。
2022 | 49 | 1 MPa の内圧 p が作用する内径 D=2,000mm の水圧鉄管において、内圧によって生じる管の円周方向応力 σh を管の許容応力度 135N/mm2 以内とするために必要な板厚 t は、次のうちどれか。 | 約6.5mm | 約7.5mm | 約8.5mm | 約9.5mm | 2 | 円周方向応力を求める計算式に基づき、必要板厚を計算する。
2022 | 50 | 水力発電関連構造物に関する次の記述のうち、不適当なものはどれか。 | 水圧鉄管とゲートでは、鋼材の余裕厚の設定方法が異なる。 | 水圧鉄管とゲートでは、許容応力度の算定のための安全率が異なる。 | 水圧鉄管の振動において、水車内の圧力変動は振動源とならない。 | ゲートの振動は、微小開度での放流時に生じやすい。 | 3 | 水圧鉄管の振動には、断面変形振動と梁振動があり、振動に影響する要因としては、水車の回転数、水車ランナの羽根車、吸出管内の水の旋回流などが考えられる。
2023 | 1 | 材料の歴史や損傷事例に関するa)?d)の記述のうち，適当なものはいくつか。 a) 鉄系材料の開発は，鋳鉄→錬鉄→鋼の順に進んだ． b) 東京ゲートブリッジにおいて，溶接性を向上させたSBHS 鋼材が採用された． c) 国道23 号木曽川大橋において，疲労き裂がおよそlm まで達した時点で初めて発見され た． d) タコマ・ナロウズ橋において，風によるねじれ振動が生じ，崩壊した． | なし | 1つ | 2つ | 3つ | 4 | a) 適切な記述である。 b) 適切な記述である。 c) 木曽川大橋の斜材の破断は、腐食によるものであり、疲労き裂が1mに達した時点で発見されたものではない。 d) 適切な記述である。
2023 | 2 | 梯形断面の片持ちばりの自由端(右端)に水平方向成分と鉛直方向成分を有する集中荷重Pが作用しているとき，荷重の作用点から十分に離れた断面における鉛直方向の直応力分布として，もっとも適当なものはどれか。 | 圧縮、引張 | 圧縮、引張 | 圧縮、引張 | 圧縮、引張 | 1 | 鉛直方向成分により上側を圧縮、下側を引張とする曲げ応力が発生し、水平成分により軸方向応力度が発生する。 | 1 | 2023_002
2023 | 3 | 鋼材の性質が不明な鋼構造物に関する次の記述のうち，もっとも不適当なものはどれか。 | 成分分析により算定したCeq, PCMの値に基づき、溶接補修可能な鋼材であると判断した。 | 溶接性が不明なので、高力ボルトで当て板補修した。 | 1870年頃に製作されたことから、錬鉄製であると推定した。 | 引張試験に基づき、鋼材の降伏点を確認した。 | 3 | Ceqは炭素当量と呼ばれ、鋼材に含まれる化学成分を炭素換算した数値(%)で表示され、一般的に数値が高くなるほど溶接が難しくなる。 PCMとは溶接性感受組成を表したものであり、一般的に数値が高いと低温割れが発生しやすいため、予熱温度の管理に使用されることが多い。 Ceqには鋼材の強度の目安の一面もあるが、一般的には、Ceq, PCMともに溶接施工性の目安として使用される。 なお、Ceq, PCMの算定にP(リン)、S(イオウ)が含まれないことに注意する必要がある。JIS規格制定前の鋼材ではP, Sが多く含まれているものがあり、溶接性の判断指標にCeq, PCMを用いることは不適切であると考えられる。
2023 | 4 | 鋼材に関するa)〜c)の記述のうち，適当なものはいくつか。 | なし | 1つ | 2つ | 3つ | 3 | a) 適切な記述である。 b) 適切な記述である。 c) SM490Y材とSM490材における引張強さは同一であり、溶接性を高めているわけではない。
2023 | 5 | 鋼材の性質を表す指標に関する次の記述のうち，不適当なものはどれか。 | シャルピー吸収エネルギーは、冷間曲げ加工時の内側半径の許容値設定の指標として用いられている。 | 溶接時の予熱温度の管理指標として、溶接割れ感受性組成PCMが用いられている。 | ビッカース硬さから、引張強さを推定することができる。 | 降伏点が明確に現れない場合は、全伸びが0.8%時の耐力を降伏点相当の強度としている。 | 4 | 高張力鋼や調質鋼など、降伏点が明確に現れない場合は、通常は永久伸びが0.2%になるときの耐力Fε(オフセット法による0.2%耐力)を求めて、降伏点に相当する強度とする。
2023 | 6 | 鋼材の製法および性質に関する次の記述のうち、適当なものはどれか。 | 現在の鋼材の製造法には、大きく分けて高炉法と電炉法があり、高品質な鋼材は主として高炉法により製造されている。 | 低温用鋼や耐ラメラテア鋼製造の要請や連続鋳造法の導入によって、鋼材における硫黄含有量が急激に減少した。 | ステンレス鋼は、初期さびの生成抑制や緻密なさび層の生成促進を目的として開発され、さび安定化補助処理が併用される場合もある。 | TMCPとは、結晶粒の粗粒化により良好な溶接性を有する鋼板が製造可能な技術である。 | 2 | 低温用鋼や耐ラメラテア鋼製造の要請や連続鋳造法の導入によって、鋼材における硫黄含有量が急激に減少した。
2023 | 7 | 図に示す単純はりの支間中央断面(A断面)における下縁応力として、適当なものはどれか。 | 50N/mm² | 100N/mm² | 150N/mm² | 250N/mm² | 4 | 支間中央断面(A)における曲げモーメントおよび断面の下縁応力の計算結果から250N/mm²が正解となる。 | 1 | 2023_007
2023 | 8 | 外面塗装に関する次の記述のうち、最も適当なものはどれか。 | ふっ素樹脂塗装は、白亜化しやすく、耐候性が低い。 | エポキシ樹脂塗装は、速乾性は高いが、耐水性・付着性が低い。 | 厚膜型無機ジンクリッチペイントは、塗膜厚を75μm程度とするのが一般的である。 | 有機ジンクリッチペイントは、無機ジンクリッチペイントと比べ防錆性が高い。 | 3 | 厚膜型無機ジンクリッチペイントは、塗膜厚が厚すぎると割れやはがれが生じやすい。
2023 | 9 | 金属溶射、めっきに関する次の記述のうち、不適当なものはどれか。 | 溶融亜鉛めっき層に傷がつくと、亜鉛が溶出し、犠牲防食作用により鋼材の腐食が抑制される。 | 溶融亜鉛–アルミニウム合金めっきは、耐食性に優れる。 | 金属溶射、溶融亜鉛めっきのいずれも、重防食塗装の防食下地として用いることができる。 | 金属溶射は、溶融亜鉛めっきと比較して熱影響が少なく、熱によるひずみが生じにくい。 | 2 | 溶融亜鉛–アルミニウム合金めっきの方が耐食性が高く、一般的にアルミニウムが亜鉛より優れているため不適当。
2023 | 10 | 下図に示すヒンジを有するはりのA点の曲げモーメントとして、適当なものはどれか。 | -50kN・m | -100kN・m | -200kN・m | -400kN・m | 1 | ヒンジ部での反力の釣り合いを考え、A点の曲げモーメントを求めると-50kN・mになる。 | 1 | 2023_010 | 1 | ans_2023_010
2023 | 11 | 溶接法の特徴に関する次の記述のうち、不適当なものはどれか。 | マグ溶接は、溶着効率は高いが、風の影響を受けやすい。 | セルフシールド溶接は、風の影響を受けにくいが、機械的性質が劣る。 | サブマージアーク溶接は、複雑な形状への適用は困難であり、作業効率に優れる。 | 被覆アーク溶接は、全姿勢での溶接が可能である。 | 3 | サブマージアーク溶接は複雑な形状への適用は難しいため、不適当な選択肢。
2023 | 12 | 溶接の熱影響部に関する記述のうち、不適当なものはどれか。 | 熱影響部の大きさに関係の深い溶接入熱は、アーク電圧、溶接電流、溶接速度に比例して大きくなる。 | 熱影響部は最高硬さが上昇するため、引張強さは大きくなり、絞りや伸びは低下する傾向にある。 | 多層溶接の場合、1パス溶接に比べて熱影響部の最高硬さが低くなる傾向がある。 | 熱影響部の最高硬さは、母材の炭素当量Ceqが大きいほど上昇する。 | 1 | 熱影響部の大きさは概ね溶接の際に投入される熱エネルギーの量に依存するため、不適当な選択肢。
2023 | 13 | 溶接欠陥に関する次の説明のうち、適当な組み合わせはどれか。 |  |  |  |  | 3 | 正解はD,A,B,C。説明に一致する。 | 1 | 2023_013
2023 | 14 | 高力ボルトに関する次の記述のうち、不適当なものはどれか。 | 現在のJISでは、摩擦接合用高力六角ボルトとしてF10TとF8Tが規定されている。 | トルシア形高力ボルトは、支圧接合用として用いられる。 | 耐候性鋼橋の高力ボルト縦手には、耐候性高力ボルトを使用する。 | F11TやF13Tでみられる遅れ破壊は、水素脆化によって引き起こされる。 | 2 | トルシア形高力ボルトは摩擦接合用として使用されないため、不適当。
2023 | 15 | リベット接合に関する次の記述のうち、適当なものはどれか。 | 現場継手では、平成10年頃までリベット接合が主流であった。 | リベット構造の桁では、疲労き裂が生じない。 | リベット接合は、軸部のせん断抵抗と接合材の支圧力により応答する。 | リベット継手の部材間には防錆の目的で有機ジンクリッチペイントが塗布されている。 | 3 | リベット接合は軸部のせん断抵抗により応答するため、正しい選択肢。
2023 | 16 | 高力ボルトに関する次の記述のうち、適当なものはどれか。 | F10Tの設計ボルト軸力は、ボルト材料の引張強さの75%となる応力を基準としている。 | 高力ボルトに導入された軸力は、締付け直後に2~3%増加し、その後時間の経過とともに少しずつ増加する。 | 摩擦接合継手の摩擦面のすべり係数は、表面処理の状態により0.45を確保できる。 | 継手の作用力方向に配置されるボルト本数が多いほど、各ボルトに作用する力が不均等になる。 | 4 | 高力ボルトの設計や摩擦接合継手のすべり係数についての記述が含まれます。正解は、設計における注意点について詳述されている4番です。
2023 | 17 | 下図に示す柱A、Bについて、それぞれの弾性座屈荷重をPcrA、PcrBとしたとき、PcrA/PcrBの値として、適当なものはどれか。 | 1/4 | 1/2 | 1 | 2 | 3 | 弾性座屈荷重は、柱の長さに比例して変化します。この問題では、図に基づき計算される弾性座屈荷重の比率に関する解説が含まれています。 | 1 | 2023_017
2023 | 18 | コンクリートに関する次の記述のうち、不適当なものはどれか。 | 水セメント比が大きいほど、強度と耐久性が向上する。 | 粗骨材寸法が大きいほど、乾燥収縮やクリープが小さくなる。 | スランプが大きいほど、材料分離が生じやすく、乾燥収縮も大きくなる。 | 空気量が多いほど、強度は低下する。 | 1 | 理論的には、水セメント比が小さいほどコンクリートの強度や耐久性が向上しますが、大きいほどではないため、選択肢1は不適当です。
2023 | 19 | 定期点検に関するa)～d)の記述のうち、適当なものはいくつか。 | 1つ | 2つ | 3つ | 4つ | 4 | a)～d)のすべてが適切な記述です。
2023 | 20 | 点検、診断に関する次のうち、不適当なものはどれか。 | 点検済みの類似構造物が近接していたので、対象構造物の点検を省略した。 | 損傷等が構造物や第三者の安全に影響を与える可能性があったので、安全を確保するための緊急対策を実施した。 | 初回点検として、定期点検と同等の点検を行った。 | 点検で提示された損傷ランクについて、判定会議を開催し、再度損傷ランクを検討した。 | 1 | 構造物が類似であっても、点検の省略は不適当であるため、選択肢1が正解です。
2023 | 21 | 下図に示すように、全ての軸重が同じである車両が支間 20.0m の単純桁上をゆっくりと通過した場合の支点 b の支点反力の時刻歴波形として、もっとも適当なものはどれか。 | 図1の時刻歴波形 | 図2の時刻歴波形 | 図3の時刻歴波形 | 図4の時刻歴波形 | 3 | 支点Bの反力の特徴は、軸重が近接すると大きくなり、軸重の通過直後に急激に減少することである。そのことに着目して反力の時刻歴波形を眺めるとよい。 | 1 | 2023_021
2023 | 22 | ひずみゲージを用いたひずみ測定に関する次の記述のうち、不適当なものはどれか。 | 応力勾配を求めるため、応力集中ゲージを用いた。 | 主応力とその方向を把握するため、3軸ロゼットゲージを使用した。 | 板の表裏でひずみを測定し、その平均値より面外曲げ応力を求めた。 | 応力頻度の評価のために、動ひずみ測定を行った。 | 3 | 板の面外応力が発生する場合には、板の表裏にひずみゲージを貼付して測定する必要がある。表裏のひずみの平均応力成分、表裏のひずみの差の半分を面外応力成分とみなすことができる。
2023 | 23 | フェーズドアレイ探傷に関する次の記述のうち、適当なものはどれか。 | フェーズドアレイ探傷は放射線透過試験の一種である。 | フェーズドアレイ探傷では複数の素子から送信するタイミングを制御する。 | 超音波を1点に集束させることをスキャンという。 | フェーズドアレイ探傷は鋼材面を目視で確認することで欠陥を検出する。 | 2 | フェーズドアレイ探傷は超音波探傷試験の一種である。フェーズドアレイ探傷では複数の素子から送信するタイミングを制御することで、物体の内部欠陥の有無、その欠陥の位置と大きさを、物体を破壊することなく調べる方法である。
2023 | 24 | 鋼構造物の腐食・防食に対する調査方法に関する次の記述のうち、適当なものはどれか。 | さびに覆われた鋼板の板厚を超音波厚さ計で測定する場合には、接触媒質を多く塗布することでさび厚の影響を取り除くことができる。 | ワッペン式暴露試験は、試験片を対象鋼構造物に設置・暴露して、経年による腐食減耗量を試験片中央部の板厚変化から求める試験である。 | ガーゼにより拭き取り塩素イオン検知管を用いて測定する方法は、無機ジンクリッチペイント塗布面やさび面での塩分測定に適している。 | 基盤目・クロスカットテープ付着試験は、現場で塗膜の付着性を評価する方法として利用される。 | 4 | 現場で塗膜の付着性を評価する方法として、テープ付着試験、トルク付着試験法と引張付着試験法があるが、一般的には、粘着テープとカッターナイフで簡単に塗膜の付着性を評価できる基盤目・クロスカットテープ付着試験が利用されている。
2023 | 25 | 非破壊試験に関する次の記述のうち、適当なものはどれか。 | 極間法の磁粉探傷試験は、表面き裂の方向に平行する磁束を与えることが重要である。 | 浸透探傷試験は、表面き裂の幅を精度良く把握することができる。 | 渦流探傷試験は、表面き裂に対して塗膜を除去することなく探傷することができる。 | 超音波探傷試験は、欠陥からの反射エコー高さから欠陥位置を推定することができる。 | 3 | 渦流探傷試験では、塗膜上からの探傷が可能であることから、目視点検にでき裂の発生が疑わしい場所を、塗膜を除去することなく検査できる利点がある。検査後の塗膜の補修を考えると、有望な非破壊試験方法であるが、渦電流は、ぎずの存在以外にも、試験体の形状によっても変化することに注意が必要である。
2023 | 26 | 下図に示す鋼I桁の面外ガセット部のまわし溶接止端部の応力のうち、適当な組み合わせはどれか。 |  |  |  |  | 4 | 公称応力と応力集中を含めた応力の適切な組み合わせです。 | 1 | 2023_026
2023 | 27 | 下の写真a)〜c)の試験により得られる測定結果として、適当な組み合わせはどれか。 |  |  |  |  | 3 | 各写真の試験により得られる結果の説明です。 | 1 | 2023_027
2023 | 28 | アーチ橋において、下図に示すように、さや管とシース管に覆われたハンガー材に破断が生じた。要因として考えられる腐食形態のうち、もっとも適当なものはどれか。 | 異種金属接触腐食 | 粒界腐食 | 隙間腐食 | 微生物腐食 | 1 | 異種金属が接触することによる腐食です。 | 1 | 2023_028
2023 | 29 | 防食に関する次の記述のうち、適当なものはどれか。 | 有害物質を含む塗膜の塗替塗装時に、塗膜は離剤の使用前にブラスト作業を行った。 | はく離塗膜に鉛、クロムが含まれていたことから一般産業廃棄物として処分した。 | 金属溶射された部材の運搬時、広範囲で鋼素地が露出した損傷が発生したことからジンクリッチペイントにより補修した。 | 排水措置により腐食要因を排除したのち、塩害の可能性と現地のさびの状態から耐候性鋼を無塗装のまま使用することを判断した。 | 4 | 耐候性鋼の使用に関する適切な記述です。
2023 | 30 | 腐食部材の当て板補修に関する次の記述のうち、不適当なものはどれか。 | 腐食部分の断面は欠損断面とし、当て板により不足断面を補った。 | 腐食部分の素地調整は、板厚の減少を防ぐため動力工具を使用せず水洗により行った。 | 当て板の角部や高力ボルト部での腐食を防止するため、当て板角部の面取りやトルシア型高力ボルトのピンテール破断部の仕上げを行った。 | 補修部の防水のため、接触面の凹凸を不陸修正材で処理したうえで当て板周りのシールを行った。 | 2 | 腐食補修における素地調整の不適切な方法です。
2023 | 31 | 腐食に関する次の記述のうち、不適当なものはどれか。 | 直射日光が当たる箇所と当たらない箇所では、塗膜の劣化状況が異なる。 | 付着した塩分は腐食反応により消費されることはないため、腐食が継続される。 | ステンレス鋼では局部腐食は発生しない。 | 局部腐食はアノード位置が固定されるため、その速度は全面腐食に比べて著しく速い。 | 3 | 金属表面から孔状に侵食される腐食現象（孔食）は、ステンレス鋼などの不動態酸化皮膜を形成した金属で発生しやすく、皮膜が化学的、物理的に局所的に破壊されると、そこがアノードとなり腐食が生じる。
2023 | 32 | 塗替塗装時の素地調整に関する次の記述のうち、適当なものはどれか。 | 素地調整の目的は、鋼材表面さびや付着している有害物質を除去するとともに、層間付着性をよくすることである。 | 素地調整程度は1種から4種の4段階に区分されており、1種は手工具を用いた簡便な方法、4種はブラスト法である。 | 鋼鉄道路橋ではブラストを行うことが基本である一方、鋼道路橋では健全な活膜を残して塗替えることが基本である。 | 塗膜の品質が十分であれば、素地調整の品質が塗膜の耐久性に及ぼす影響は小さい。 | 1 | 素地調整程度は1種から4種に区分されており、4種はブラスト法である。
2023 | 33 | 疲労に関するa)～c)の記述のうち、適当なものはいくつか。 a)応力線返し数と応力範囲の関係が疲労設計曲線を上回れば必ず疲労き裂が発生する。 b)一般に疲労き裂の進展速度はき裂寸法が増すに従い加速し、途中で停止することはない。 c)限界き裂寸法とはき裂の進展が停止する限界値である。 | なし | 1つ | 2つ | 3つ | 1 | 疲労設計曲線は、小型試験体の疲労試験結果を多数集結し、その下限あるいはそれに相当する非超過確率97.7%の値を用いて設定されており、応力線返し数と応力範囲の関係が疲労設計曲線を上回れば、必ず疲労き裂が発生するわけではない。
2023 | 34 | 溶接構造物の疲労耐久性に影響する因子として、不適当なものはどれか。 | 活荷重の増大 | 風による部材の振動の発生 | 溶接品質 | 引張強さの低い鋼材の使用 | 4 | 一般に鋼構造物の疲労き裂は、溶接継手部の止端部や溶接欠陥などの応力集中箇所で発生し進展する。鋼材の強度が増すと材料の疲労強度は上昇するが、溶接部の疲労強度については、材料強度への依存性は小さい。
2023 | 35 | 下の図に示す溶接継手（止端非仕上げとする）を疲労強度等級の高い順に並べた場合に、適当なものはどれか。 | 継手A＞継手B＞継手C | 継手A＞継手C＞継手B | 継手B＞継手A＝継手C | 継手B＞継手A＞継手C | 4 | 各継手の強度等級と200万回基本疲労強度Δσfは、継手A 強度等級G、Δσf＝50N/mm²、継手B 強度等級E、Δσf＝80N/mm²、継手C 強度等級I、Δσf＝32N/mm²である。 | 1 | 2023_035
2023 | 36 | 面外ガセット溶接部の疲労強度向上を目的に行う溶接部の仕上げ状態について、適当な組合せはどれか。 |  |  |  |  | 2 | 不適切な仕上げ状態は、止端部未処理、適切な仕上げ状態はバーグラインダーで処理、または溶接止端の処理が正確である。 | 1 | 2023_036
2023 | 37 | ルートき裂と止端き裂に関する次の記述のうち、不適当なものはどれか。 | すみ肉溶接では止端き裂とルートき裂が共に発生する可能性がある。 | 止端き裂は溶接内部で進展するため、ある程度の長さの表面き裂として発見される場合がある。 | 止端き裂に対する疲労強度向上対策として、圧縮残留応力の導入が有効である。 | ルートき裂の進展を止めるのは難しい。 | 1 | すみ肉溶接された荷重伝達型の十字溶接継手では、止端き裂とルートき裂の二種類の破壊モードが共に発生する可能性がある。
2023 | 38 | 変形した部材の加熱矯正に関する次の記述のうち、不適当なものはどれか。 | 150～400°Cでの矯正作業は避けるべきである。 | 加熱終了後、荷重を負担させる温度は250°C以下である。 | 水をかけて急激に冷却するのがよい。 | 矯正は小さな箇所から行う。 | 3 | 加熱矯正時における冷却は、水をかけず自然放冷が望ましい。急激な冷却は材質に影響を与えるため、特に鋼材の塑性変形温度帯である150～400°Cでの作業は避けるべきである。
2023 | 39 | トラス橋の下横構ガセットプレートの変形原因として適当なものはどれか。 | 地震 | 疲労 | 腐食 | 火災 | 1 | ガセットプレートが大きく変形していることから、地震による水平荷重が想定され、疲労や腐食ではこのような急激な変形は生じないと考えられる。また、火災の痕跡もない。 | 1 | 2023_039
2023 | 40 | コンクリート構造物の補修・補強に関する次の記述のうち、適当なものはどれか。 | 電気化学的脱塩工法はコンクリート中の鉄筋周辺の塩分を除去する方法である。 | 電気防食工法は湿潤状態が必要であり、大気中では困難である。 | 断面修復時には塩化物イオンの除去が必要である。 | FRPや鋼板による巻き立てで強度低下を補う。 | 3 | 断面修復時には既存コンクリートに含まれる塩化物イオンの除去が重要である。塩害による腐食防止のために適切な処理を行わない場合、腐食進展を抑えられない。
2023 | 41 | 鋼道路橋の疲労損傷に関する次の記述のうち、不適当なものはどれか。 | RC床版を支持する縦桁では、横桁取合い部のウェブ切欠き部からき裂が発生することがある。 | 上路アーチ橋の垂直材では、クラウン部から離れた、長い垂直材の上下端部にき裂が多く発生することがある。 | 疲労損傷に対して補強を行った部位では、補強部材による剛性変化に伴い、近接する溶接部に新たなき裂が発生することがある。 | 鋼製橋脚では、椅座溶接部や隅角部にき裂が発生することがある。 | 2 | 上路アーチ橋において、補剛桁とアーチリブの水平方向の変位差により垂直材取付け部に大きな二次応力が生じ、垂直材と補剛桁下フランジの溶接部などで疲労き裂が発生している事例がある。
2023 | 42 | 鋼道路橋の損傷に関する次の記述のうち、不適当なものはどれか。 | 桁端支点部で、沓座モルタルに損傷が生じている場合には、伸縮装置に段差がみられることがある。 | 支承の腐食により回転機能や移動機能が低下している場合には、ソールプレートの溶接部に疲労き裂が生じていることがある。 | 舗装に亀甲状のひび割れやポットホールが生じている場合には、当該部位のコンクリート床版に損傷が進行していることがある。 | F11TやF13Tの高力ボルトでは遅れ破壊が発生することがあるため、既に全ての橋梁で交換されている。 | 4 | F11TやF13Tの高力ボルトでの遅れ破壊については、損傷が確認されて交換された橋梁もあるが、全ての橋梁での交換が完了しているわけではない。
2023 | 43 | コンクリート橋に関する次の記述のうち、不適当なものはどれか。 | PCT桁橋の間詰め床版部は、陥没などの重大な損傷を生じることがある。 | PC鋼材に沿ったひび割れがある場合は、詳細な調査が必要となる。 | ポータルラーメン橋は、耐震性の向上や維持管理の効率化を図ることができる。 | ひび割れに対する判定基準はRC橋の方がPC橋よりも厳しい。 | 4 | RC構造物は、引張応力が生じる部位のコンクリートにひび割れが発生することを許容しているが、耐久性確保の観点からひび割れ幅を制限値内にするよう設計される。
2023 | 44 | 下の写真に示す道路橋RC床版の下面に生じた損傷に関する次の記述のうち、もっとも適当なものはどれか。 | 床版厚不足による曲げ破壊 | 鉄筋の腐食、膨張による剥離 | 施工継目部の角欠けの進行による剥離 | 輪荷重の繰返しによる疲労破壊 | 2 | この写真は、凍結防止剤の散布による影響で鉄筋が腐食し、膨張したことに伴い、床版下面のコンクリートがはく離した事例である。 | 1 | 2023_044
2023 | 45 | 下に示す鋼鉄道橋の写真から読み取れる事項として不適当なものはどれか。 | 上路プレートガーダーと呼ばれる形式である。 | リベット構造である。 | 主桁上フランジ上面は、ほぼ塗膜が消失している。 | 橋上にレールジョイントがある。 | 1 | レール走行面が主桁上フランジより下側にあり、下路プレートガーダーである。 | 1 | 2023_045
2023 | 46 | 鋼鉄道橋の橋端部の横桁腹板切欠き部において想定されるき裂の発生をあらかじめ防止する対策として、もっとも不適当なものはどれか。 | 切欠き部の切断加工で仕上がりの悪いもの、溶接欠陥が残っているものをグラインダーで仕上げる。 | 主桁の下フランジを当て板により補強し、主桁のたわみを抑制する。 | 切欠き部を当て板で補強する。 | 沈下が生じていた桁座の損傷を補修する。 | 2 | この事例は，テキストp-368 の「13.3.6 横桁腹板切欠き部のき裂」に掲載されたものである．主桁の下フランジを当て板により補強し主桁のたわみを抑制しても，き裂部の応力を低減する効果は少なく，防止対策としては不適切であると思われる． | 1 | 2023_046
2023 | 47 | 港湾構造物に適用される防食工法に関するa～cの記述のうち、適当なものはいくつか。a) 電気防食工法において用いられる流電陽極は、一般にアルミニウム合金製である。b) ペトロラタム被覆は、現地施工が可能であるが、施工後の養生に長期間を必要とする。c) ウレタンエラストマー被覆は、鋼矢板の継手部のような複雑な形状の構造物にも適用が容易である。 | なし | 1つ | 2つ | 3つ | 1 | a) 流電陽極材料は，鋼との電位差の大きいMg またはその合金が主体であるが，環境によってZn またはその合金，Al 合金等が用いられる場合もある．b) ペトロラタム被覆は，港湾鋼構造物の防食工法として有効な方法であり，実績も多い．この工法は，水中施工が可能であること，素地調整が比較的簡単でかつ施工後の養生期間も必要としないなどの特長がある．c) 工場の専用設備で被覆するウレタンエラストマー被覆では，安定した品質が得られる．さらに量産による低コスト化が図られることから，多くの適用実績がある．一方，現場施工が必要となる鋼矢板継手部などの複雑な構造には適用できないため，水中硬化型被覆などを行う必要がある．よって，すべての記述が不適当である．
2023 | 48 | 港湾構造物の特徴に関するa～dの記述のうち、適当なものはいくつか。a) 港湾構造物において集中腐食が生じた事例は、河口付近の場合が多い。b) 矢板式係船岸は、鋼矢板と背後に設置した控え工タイロッド等で連結した構造が一般的である。c) 鋼製杭式桟橋は、鋼杭と上部工の接合部において曲げモーメントが最大となる。d) 大板式係船岸の上部工は、塩害劣化が激しい。 | なし | 1つ | 2つ | 3つ | 4 | a) 港湾鋼構造物のM.L.W.L.（平均干潮面）直下付近では，鋼に激しい局部腐食が発生することが知られている．この種の局部腐食は，特に「集中腐食」と呼ばれている．構造物のM.L.W.L.直下付近に発生する集中腐食の原因は未だ明らかになっておらず，一つの説として酸素濃淡電池の形成という考え方がある．このような酸素濃淡池によるアノードとカソードの距離が短くなると局部的な腐食が進展するため，腐食速度が上昇することが報告されている．よって，a),b),c)の記述が適切である．
2023 | 49 | 内径2,000mm、板厚9mmの水圧鉄管において、円周方向応力が許容応力度135N/mm²と等しくなる作用水頭として適当なものはどれか。 | 約50m | 約75m | 約100m | 約125m | 4 | 水圧鉄管の円周方向の作用応力度算定式より，作用する内圧を計算し，作用水頭を算出する．円周方向作用応力度は，σ_h＝pD/2t作用する内圧pは，p＝2tσ_h/D水の単位体積重量は，9.8kN/m³であるので，作用水頭Hは，H＝p/γ_w＝1215/9.8＝124m
2023 | 50 | ダムゲートの振動に関する次の記述において、(A)から(D)に入る語句として、適当な組合せはどれか。 | 微小開度、流れの再付着、薄い水脈の振動、長時間 | 微小開度、流れの剥離、流れの再付着、短時間 | 大開度、薄い水脈の振動、流れの剥離、長時間 | 大開度、流れの再付着、流れの剥離、短時間 | 1 | テキストp-414の「c）疲労」の記述を参照されたたい。扉体に疲労が生じるような振動としては，放流時に特定の開度（一般には微小開度）で生じる自励振動があり，底部のリップ部での流れの再付着，扉体底面板下での薄い水脈の振動などが原因となる．振動に対しては，設計段階でリップ部の形状の工夫，運用段階で振動を引き起こすような微小開度での長時間放流を避けるといった配慮があげられる． | 1 | 2023_050